## Hoja1
LISTA DE PARTES DE VALVULA
Item | Descripcion | Material
20 | Anillo roscado de retencion | ASTM A 395 / ASME SA 395
19 | retenedor vastago | ASTM B 271/UNS C 83600/ASTM B 271
18 | Sello trasero | Neopreno/Caucho Cloropreno/CR
17 | Hidrosello union JH-PVC | Neopreno/Caucho Cloropreno/CR
16 | Plato de Sujecion | ASTM A 395 / ASME SA 395
15 | Sello elastico | Neopreno/Caucho Cloropreno/CR
14 | Tornillo obturador | AISI/SAE 304
13 | Obturador | ASTM A 395 / ASME SA 395
12 | Tuerca Vastago | ASTM B 271/UNS C 83600/ASTM B 271
11 | Cuerpo | ASTM A 395 / ASME SA 395
10 | Tornillo Brida cuerpos | SAE Gr 7 Galvanizado
9 | Empaque entre cuerpos | Neopreno/Caucho Cloropreno/CR
8 | Tapa cuerpo superior | ASTM A 395 / ASME SA 395
7 | Sello o' ring | Nitrilo/Caucho Nitrilo/Acrilonitrilo-Butadieno/NBR
6 | Portasellos o'ring | ASTM A 395 / ASME SA 395
5 | Sellos o' ring | Nitrilo/Caucho Nitrilo/Acrilonitrilo-Butadieno/NBR
4 | Vastago | AISI/SAE 304
3 | Dado de operacion triangular | ASTM A 395 / ASME SA 395
2 | Arandela | AISI/SAE 304
1 | Tornillo dado operación | AISI/SAE 304

## 1
CARTA TECNOLOGICA DE PARTES
NOMBRE DE LA PIEZA: |  | NO. DE PARTE:
Tornillo Dado operacion |  | 1
SELECCIÓN DEL MATERIAL
AISI/SAE 304
METALOGRAFIA:
OBSERVACIONES: |  | Micro estructura Inoxidable 304
COMPOSICION QUIMICA:
C Si Mn P S Cr Ni
0.08 0.93 1.89 0.04 0.03 18.5 8.2
PROPIEDADES MECANICAS
Resistencia a la Tension |  |  | 515 MPa/75 Ksi
Limite de fluencia |  |  | 205 MPa/30 Ksi
Elongacion (%) |  |  | 40
Dureza (BHN) |  |  | 200
PROCESOS DE MANUFACTURA EN PLANTA:
N.A.
OBSERVACIONES:
Compra Directa

## 2
CARTA TECNOLOGICA DE PARTES
NOMBRE DE LA PIEZA: |  | NO. DE PARTE:
Arandela |  | 2
SELECCIÓN DEL MATERIAL
AISI/SAE 304
METALOGRAFIA:
OBSERVACIONES: |  | Micro estructura Inoxidable 304
COMPOSICION QUIMICA:
C Si Mn P S Cr Ni
0.08 0.93 1.89 0.04 0.03 18.5 8.2
PROPIEDADES MECANICAS
Resistencia a la Tension |  |  | 515 MPa/75 Ksi
Limite de fluencia |  |  | 205 MPa/30 Ksi
Elongacion (%) |  |  | 40
Dureza (BHN) |  |  | 200
PROCESOS DE MANUFACTURA EN PLANTA:
N.A.
OBSERVACIONES:
Compra Directa

## 3
CARTA TECNOLOGICA DE PARTES
NOMBRE DE LA PIEZA: |  | NO. DE PARTE:
Dado de operación triangular |  | 3
SELECCIÓN DEL MATERIAL
ASTM A 395 / ASME SA 395
METALOGRAFIA:
OBSERVACIONES:
COMPOSICION QUIMICA:
Si Cr Ni Mo Cu P S Mg C
2.5 0.68 0.15 0.06 0.3 0.08 0.02 0.045 3.55
PROPIEDADES MECANICAS
Resistencia a la Tension |  |  | 414 MPa/60 Ksi
Limite de fluencia |  |  | 276 MPa/40 Ksi
Elongacion (%) |  |  | 18
Dureza (BHN) |  |  | 143-187
PROCESOS DE MANUFACTURA EN PLANTA:
FUNDICION: |  | MAQUINADO: |  | TRAT. TERMICO
Moldeo en Verde x |  | Fresado |  | Cementacion
Seco |  | Limado |  | Nitruracion
Silicato de CO2 |  | Rectificado |  | Normalizado
Fosa |  | Taladrado |  | Recocido
Cascara |  | Torneado | x | Revenido
Yeso |  | Cepillado |  | Temple
Camara Caliente |  | Esmerilado
Camara Fria |  | Brochado
Camara centrifuga |  | Roscado
|  | Arenado | x
OBSERVACIONES:
Operación primaria es fundicion ductil con matriz ferritica

## 4
CARTA TECNOLOGICA DE PARTES
NOMBRE DE LA PIEZA: |  | NO. DE PARTE:
Vastago |  | 4
SELECCIÓN DEL MATERIAL
AISI/SAE 304
METALOGRAFIA:
OBSERVACIONES: |  | Micro estructura 304
COMPOSICION QUIMICA:
C Si Mn P S Cr Ni
0.08 0.93 1.89 0.04 0.03 18.5 8.2
PROPIEDADES MECANICAS
Resistencia a la Tension |  |  | 515 MPa/75 Ksi
Limite de fluencia |  |  | 205 MPa/30 Ksi
Elongacion (%) |  |  | 40
Dureza (BHN) |  |  | 200
PROCESOS DE MANUFACTURA EN PLANTA:
N.A.
OBSERVACIONES:
Compra Directa

## 5
CARTA TECNOLOGICA DE PARTES
NOMBRE DE LA PIEZA: |  | NO. DE PARTE:
Sellos o´ring |  | 5
SELECCIÓN DEL MATERIAL
Nitrilo/Caucho Nitrilo/Acrilonitrilo-Butadieno/NBR
METALOGRAFIA:
N.A.
OBSERVACIONES:
COMPOSICION QUIMICA: |  | N.A.
PROPIEDADES MECANICAS
Resistencia a la Tension(MPa) |  |  | Condiciones | Valor
|  | Sin Llenar, Vulcanizado |  | 4~7
Elongacion |  | (26~27% ACN) |  | 350~800
PROCESOS DE PRODUCCION EN PLANTA:
N.A.
OBSERVACIONES:
Compra directa

## 6
CARTA TECNOLOGICA DE PARTES
NOMBRE DE LA PIEZA: |  | NO. DE PARTE:
Porta sellos o´ring |  | 6
SELECCIÓN DEL MATERIAL
ASTM A 395 / ASME SA 395
METALOGRAFIA:
OBSERVACIONES:
COMPOSICION QUIMICA:
Si Cr Ni Mo Cu P S Mg C
2.5 0.68 0.15 0.06 0.3 0.08 0.02 0.045 3.55
PROPIEDADES MECANICAS
Resistencia a la Tension |  |  | 414 MPa/60 Ksi
Limite de fluencia |  |  | 276 MPa/40 Ksi
Elongacion (%) |  |  | 18
Dureza (BHN) |  |  | 143-187
FUNDICION: |  | MAQUINADO: |  | TRAT. TERMICO
Moldeo en Verde x |  | Fresado |  | Cementacion
Seco |  | Limado |  | Nitruracion
Silicato de CO2 |  | Rectificado |  | Normalizado
Fosa |  | Taladrado |  | Recocido
Cascara |  | Torneado | x | Revenido
Yeso |  | Cepillado |  | Temple
Camara Caliente |  | Esmerilado
Camara Fria |  | Brochado
Camara centrifuga |  | Roscado
OBSERVACIONES:
Operación primaria es fundicion ductil con matriz ferritica

## 7
CARTA TECNOLOGICA DE PARTES
NOMBRE DE LA PIEZA: |  | NO. DE PARTE:
Sello o´ring |  | 7
SELECCIÓN DEL MATERIAL
Nitrilo/Caucho Nitrilo/Acrilonitrilo-Butadieno/NBR
METALOGRAFIA:
N.A.
OBSERVACIONES:
COMPOSICION QUIMICA:
N.A.
PROPIEDADES MECANICAS
Resistencia a la Tension(MPa) |  | Condiciones | Valor
|  | Sin Llenar, Vulcanizado(26~27% ACN) | 4~7
Elongacion |  |  | 350~800
PROCESOS DE PRODUCCION EN PLANTA:
N.A.
OBSERVACIONES:
Compra Directa

## 8
CARTA TECNOLOGICA DE PARTES
NOMBRE DE LA PIEZA: |  | NO. DE PARTE:
Tapa cuerpo superior |  | 8
SELECCIÓN DEL MATERIAL
ASTM A 395 / ASME SA 395
METALOGRAFIA:
OBSERVACIONES:
COMPOSICION QUIMICA:
Si Cr Ni Mo Cu P S Mg C
2.5 0.68 0.15 0.06 0.3 0.08 0.02 0.045 3.55
PROPIEDADES MECANICAS
Resistencia a la Tension |  |  | 414 MPa/60 Ksi
Limite de fluencia |  |  | 276 MPa/40 Ksi
Elongacion (%) |  |  | 18
Dureza (BHN) |  |  | 143-187
PROCESOS DE PRODUCCION EN PLANTA:
FUNDICION: |  | MAQUINADO: |  | TRAT. TERMICO
Moldeo en Verde x |  | Fresado |  | Cementacion
Seco |  | Limado |  | Nitruracion
Silicato de CO2 |  | Rectificado |  | Normalizado
Fosa |  | Taladrado |  | Recocido
Cascara |  | Torneado | x | Revenido
Yeso |  | Cepillado |  | Temple
Camara Caliente |  | Esmerilado
Camara Fria |  | Brochado
Camara centrifuga |  | Roscado
OBSERVACIONES:
Operación primaria es fundicion ductil con matriz ferritica

## 9
CARTA TECNOLOGICA DE PARTES
NOMBRE DE LA PIEZA: |  | NO. DE PARTE:
Empaque entre cuerpos |  | 9
SELECCIÓN DEL MATERIAL
Neopreno/Caucho Cloropreno/CR
METALOGRAFIA:
N.A.
OBSERVACIONES:
COMPOSICION QUIMICA:
N.A.
PROPIEDADES MECANICAS
Resistencia a la Tension(Kg./cm2) |  | Tiempo de Vulcanizacion
5
10
15
Elongacion(%) |  | Tiempo de Vulcanizacion
5
10
15
PROCESOS DE PRODUCCION EN PLANTA:
N.A.
OBSERVACIONES:
Compra Directa

## 10
CARTA TECNOLOGICA DE PARTES
NOMBRE DE LA PIEZA: |  | NO. DE PARTE:
Tornillo Brida Cuerpos |  | 10
SELECCIÓN DEL MATERIAL
SAE Gr 7 Galvanizado
METALOGRAFIA:
N.A.
OBSERVACIONES:
COMPOSICION QUIMICA:
N.A.
PROPIEDADES MECANICAS
Resistencia a la Tension |  |  | 985 MPa/133 Ksi
Limite de fluencia |  |  | 795 MPa/115 Ksi
Elongacion (%) |  |  | 12
Dureza (Rockwell C) |  |  | 54
PROCESOS DE PRODUCCION EN PLANTA:
FUNDICION: |  | MAQUINADO: |  | TRAT. TERMICO
Moldeo en Verde |  | Fresado |  | Cementacion
Seco |  | Limado |  | Nitruracion
Silicato de CO2 |  | Rectificado |  | Normalizado
Fosa |  | Taladrado |  | Recocido
Cascara |  | Torneado |  | Revenido
Yeso |  | Cepillado |  | Temple
Camara Caliente |  | Esmerilado
Camara Fria |  | Brochado
Camara centrifuga |  | Roscado
OBSERVACIONES:
Compra Directa

## 11
CARTA TECNOLOGICA DE PARTES
NOMBRE DE LA PIEZA: |  | NO. DE PARTE:
Cuerpo |  | 11
SELECCIÓN DEL MATERIAL
ASTM A 395 / ASME SA 395
METALOGRAFIA:
OBSERVACIONES:
COMPOSICION QUIMICA:
Si Cr Ni Mo Cu P S Mg C
2.5 0.68 0.15 0.06 0.3 0.08 0.02 0.045 3.55
PROPIEDADES MECANICAS
Resistencia a la Tension |  |  | 414 MPa/60 Ksi
Limite de fluencia |  |  | 276 MPa/40 Ksi
Elongacion (%) |  |  | 18
Dureza (BHN) |  |  | 143-187
PROCESOS DE PRODUCCION EN PLANTA:
FUNDICION: |  | MAQUINADO: |  | TRAT. TERMICO
Moldeo en Verde x |  | Fresado |  | Cementacion
Seco |  | Limado |  | Nitruracion
Silicato de CO2 |  | Rectificado |  | Normalizado
Fosa |  | Taladrado |  | Recocido
Cascara |  | Torneado | x | Revenido
Yeso |  | Cepillado |  | Temple
Camara Caliente |  | Esmerilado
Camara Fria |  | Brochado
Camara centrifuga |  | Roscado
OBSERVACIONES:
Operación primaria es fundicion ductil con matriz ferritica

## 12
CARTA TECNOLOGICA DE PARTES
NOMBRE DE LA PIEZA: |  | NO. DE PARTE:
Tuerca Vastago |  | 12
SELECCIÓN DEL MATERIAL
ASTM B 271/UNS C 83600/ASTM B 271
METALOGRAFIA:
OBSERVACIONES:
COMPOSICION QUIMICA:
Cu Zn Pb Fe Ni S P Al Si
84,85 4,5 4.6 0.3 1 0.0.8 0.05 0.005 0.05
PROPIEDADES MECANICAS
Resistencia a la Tension |  |  | 205 MPa/30 Ksi
Limite de fluencia |  |  | 95 MPa/14 Ksi
Elongacion (%) |  |  | 20
Dureza (BHN) |  |  | 60
PROCESOS DE PRODUCCION EN PLANTA:
FUNDICION: |  | MAQUINADO: |  | TRAT. TERMICO
Moldeo en Verde x |  | Fresado |  | Cementacion
Seco |  | Limado |  | Nitruracion
Silicato de CO2 |  | Rectificado |  | Normalizado
Fosa |  | Taladrado |  | Recocido
Cascara |  | Torneado | x | Revenido
Yeso |  | Cepillado |  | Temple
Camara Caliente |  | Esmerilado
Camara Fria |  | Brochado
Camara centrifuga |  | Roscado
OBSERVACIONES:
Bronce

## 13
CARTA TECNOLOGICA DE PARTES
NOMBRE DE LA PIEZA: |  | NO. DE PARTE:
Obturador |  | 13
SELECCIÓN DEL MATERIAL
ASTM A 395 / ASME SA 395
METALOGRAFIA:
OBSERVACIONES:
COMPOSICION QUIMICA:
Si Cr Ni Mo Cu P S Mg C
2.5 0.68 0.15 0.06 0.3 0.08 0.02 0.045 3.55
PROPIEDADES MECANICAS
Resistencia a la Tension |  |  | 414 MPa/60 Ksi
Limite de fluencia |  |  | 276 MPa/40 Ksi
Elongacion (%) |  |  | 18
Dureza (BHN) |  |  | 143-187
PROCESOS DE PRODUCCION EN PLANTA:
FUNDICION: |  | MAQUINADO: |  | TRAT. TERMICO
Moldeo en Verde x |  | Fresado | x | Cementacion
Seco |  | Limado |  | Nitruracion
Silicato de CO2 x |  | Rectificado |  | Normalizado
Fosa |  | Taladrado |  | Recocido
Cascara |  | Torneado | x | Revenido
Yeso |  | Cepillado |  | Temple
Camara Caliente |  | Esmerilado
Camara Fria |  | Brochado
Camara centrifuga |  | Roscado
OBSERVACIONES:

## 14
CARTA TECNOLOGICA DE PARTES
NOMBRE DE LA PIEZA: |  | NO. DE PARTE:
Tornillo Obturador |  | 14
SELECCIÓN DEL MATERIAL
AISI/SAE 304
METALOGRAFIA:
OBSERVACIONES: |  | Micro estructura Inoxidable 304
COMPOSICION QUIMICA:
C Si Mn P S Cr Ni
0.08 0.93 1.89 0.04 0.03 18.5 8.2
PROPIEDADES MECANICAS
Resistencia a la Tension |  |  | 515 MPa/75 Ksi
Limite de fluencia |  |  | 205 MPa/30 Ksi
Elongacion (%) |  |  | 40
Dureza (BHN) |  |  | 200
PROCESOS DE PRODUCCION EN PLANTA:
Moldeo en Seco
Silicato de Na/Co2
Moldeo en Foso
Moldeo en cascara
Moldeo en yeso
OBSERVACIONES:
Compra Directa

## 15
CARTA TECNOLOGICA DE PARTES
NOMBRE DE LA PIEZA: |  | NO. DE PARTE:
Sello elastico |  | 15
SELECCIÓN DEL MATERIAL
Neopreno/Caucho Cloropreno/CR
METALOGRAFIA:
N.A.
OBSERVACIONES:
COMPOSICION QUIMICA:
N.A.
PROPIEDADES MECANICAS
Resistencia a la Tension(Kg./cm2) |  | Tiempo de Vulcanizacion |  | Valor
|  | 5 | 179
|  | 10 | 210
|  | 15 | 190
Elongacion(%) |  | Tiempo de Vulcanizacion
|  | 5 | 1020
|  | 10 | 930
|  | 15 | 830
PROCESOS DE PRODUCCION EN PLANTA:
N.A.
OBSERVACIONES:
Compra Directa

## 16
CARTA TECNOLOGICA DE PARTES
NOMBRE DE LA PIEZA: |  | NO. DE PARTE:
Plato de sujecion |  | 16
SELECCIÓN DEL MATERIAL
ASTM A 395 / ASME SA 395
METALOGRAFIA:
OBSERVACIONES:
COMPOSICION QUIMICA:
Si Cr Ni Mo Cu P S Mg C
2.5 0.68 0.15 0.06 0.3 0.08 0.02 0.045 3.55
PROPIEDADES MECANICAS
Resistencia a la Tension |  |  | 414 MPa/60 Ksi
Limite de fluencia |  |  | 276 MPa/40 Ksi
Elongacion (%) |  |  | 18
Dureza (BHN) |  |  | 143-187
PROCESOS DE PRODUCCION EN PLANTA:
FUNDICION: |  | MAQUINADO: |  | TRAT. TERMICO
Moldeo en Verde x |  | Fresado | x | Cementacion
Seco |  | Limado |  | Nitruracion
Silicato de CO2 x |  | Rectificado |  | Normalizado
Fosa |  | Taladrado |  | Recocido
Cascara |  | Torneado | x | Revenido
Yeso |  | Cepillado |  | Temple
Camara Caliente |  | Esmerilado
Camara Fria |  | Brochado
Camara centrifuga |  | Roscado
OBSERVACIONES:

## 17
CARTA TECNOLOGICA DE PARTES
NOMBRE DE LA PIEZA: |  | NO. DE PARTE:
Hidrosello Union JH-PVC |  | 17
SELECCIÓN DEL MATERIAL
Neopreno/Caucho Cloropreno/CR
METALOGRAFIA:
N.A.
OBSERVACIONES:
COMPOSICION QUIMICA:
N.A.
PROPIEDADES MECANICAS
PROCESOS DE PRODUCCION EN PLANTA:
Resistencia a la Tension(Kg./cm2) |  | Tiempo de Vulcanizacion |  | Valor
|  | 5 | 179
|  | 10 | 210
|  | 15 | 190
Elongacion(%) |  | Tiempo de Vulcanizacion |  | Valor
|  | 5 | 1020
|  | 10 | 930
|  | 15 | 830
OBSERVACIONES:
Compra Directa

## 18
CARTA TECNOLOGICA DE PARTES
NOMBRE DE LA PIEZA: |  | NO. DE PARTE:
Sello trasero |  | 18
SELECCIÓN DEL MATERIAL
Neopreno/Caucho Cloropreno/CR
N.A.
OBSERVACIONES:
COMPOSICION QUIMICA:
N.A.
PROPIEDADES MECANICAS
Resistencia a la Tension(Kg./cm2) |  |  | Tiempo de Vulcanizacion
5
10
15
Elongacion(%) |  |  | Tiempo de Vulcanizacion
5
10
15
PROCESOS DE PRODUCCION EN PLANTA:
Resistencia a la Tension(Kg./cm2) |  | Tiempo de Vulcanizacion |  | Valor
|  | 5 | 179
|  | 10 | 210
|  | 15 | 190
Elongacion(%) |  | Tiempo de Vulcanizacion
|  | 5 | 1020
|  | 10 | 930
|  | 15 | 830
Camara centrifuga
OBSERVACIONES:
Compra Directa

## 19
CARTA TECNOLOGICA DE PARTES
NOMBRE DE LA PIEZA: |  | NO. DE PARTE:
Retenedor Vastago |  | 19
SELECCIÓN DEL MATERIAL
ASTM B 271/UNS C 83600/ASTM B 271
METALOGRAFIA:
OBSERVACIONES:
COMPOSICION QUIMICA:
Cu Zn Pb Fe Ni S P Al Si
84,85 4,5 4.6 0.3 1 0.0.8 0.05 0.005 0.05
PROPIEDADES MECANICAS
Resistencia a la Tension |  |  | 205 MPa/30 Ksi
Limite de fluencia |  |  | 95 MPa/14 Ksi
Elongacion (%) |  |  | 20
Dureza (BHN) |  |  | 60
PROCESOS DE PRODUCCION:
FUNDICION: |  | MAQUINADO: |  | TRAT. TERMICO
Moldeo en Verde x |  | Fresado |  | Cementacion
Seco |  | Limado |  | Nitruracion
Silicato de CO2 |  | Rectificado |  | Normalizado
Fosa |  | Taladrado |  | Recocido
Cascara |  | Torneado | x | Revenido
Yeso |  | Cepillado |  | Temple
Camara Caliente |  | Esmerilado
Camara Fria |  | Brochado
Camara centrifuga |  | Roscado
OBSERVACIONES:

## 20
CARTA TECNOLOGICA DE PARTES
NOMBRE DE LA PIEZA: |  | NO. DE PARTE:
Anillo roscado de retencion |  | 20
SELECCIÓN DEL MATERIAL
ASTM A 395 / ASME SA 395
METALOGRAFIA:
OBSERVACIONES:
COMPOSICION QUIMICA:
Si Cr Ni Mo Cu P S Mg C
2.5 0.68 0.15 0.06 0.3 0.08 0.02 0.045 3.55
PROPIEDADES MECANICAS
Resistencia a la Tension |  |  | 414 MPa/60 Ksi
Limite de fluencia |  |  | 276 MPa/40 Ksi
Elongacion (%) |  |  | 18
Dureza (BHN) |  |  | 143-187
PROCESOS DE PRODUCCION:
FUNDICION: |  | MAQUINADO: |  | TRAT. TERMICO
Moldeo en Verde x |  | Fresado |  | Cementacion
Seco |  | Limado |  | Nitruracion
Silicato de CO2 |  | Rectificado |  | Normalizado
Fosa |  | Taladrado |  | Recocido
Cascara |  | Torneado | x | Revenido
Yeso |  | Cepillado |  | Temple
Camara Caliente |  | Esmerilado
Camara Fria |  | Brochado
Camara centrifuga |  | Roscado
OBSERVACIONES: