## Hoja1
APÉNDICE A
CARACTERÍSTICAS DE VARIAS ESPECIES MADERERAS
NOMBRE | CARACTERÍSTICAS GENERALES | PROPIEDADES FÍSICO-MECÁNICOS | SECADO | PRESERVACIÓN | DURABILIDAD RELATIVA | TRABAJABILIDAD | USOS GENERALES
EUCALIPTO (Eucalyptus Globulus) | Color habano, castaño claro con tintes grisáceos. Olor y sabor ausentes o indistinguibles. Medianamente pesada y dura. Textura mediana. Grano recto, desviado por nudosidades. Alcanza alturas de hasta 60 m. Con diámetros de 1 m. | Madera de mediana resistencia mecánica. Densidad seco al aire: 0.72; MOR Flexión: 1070 kg /cm2; Resistencia máxima en Compresión Paralela: 487 kg/cm2. | Madera de secado rápido; bajo al 20% de contenido de humedad en 75 días. En secado al horno, secó sin problemas de defectos mediante el horario suave. | Especie imposible de tratar con sales a presión, en igual forma con pentaclorofenol a presión e inmersión; retenciones de 91,07 1/m3, 44,07 1/m3, 25,81 1/m3 respectivamente, penetración nula. | El comportamiento a las pudriciones con porcentaje promedio de pérdida de peso de 10,59, en consecuencia se clasificó como no resistente. | Presenta defectos muy leves de cepillado, se debe hacerlo a VAL de 6 – 9 m/min. El moldurado también se realiza con defectos muy leves, se debe hacerlo con un AM de 0,5 – 1 mm. Los defectos de taladro son leves, la penetración media es de 0,8 cm/seg. (Velocidad). | Construcciones, cerchas, pisos, parquet, encofrado, postes eléctricos, muebles,se lo utiliza mucho como leña o carbón.etc.
FERNANSANCHEZ (Triplaris guayaquilensis) | Color: albura crema, corazón crema-rosado con vetas grises y marrón. Olor y sabor ausentes o indistinguibles. Moderadamente suave y liviana. Textura mediana. Grano recto. Árbol de 30 m. de altura y diámetro de hasta 50 cm. | Densidad seca al aire 0,63, junto a sus propiedades mecánicas, la clasifican como madera de mediana resistencia. MOR (estático) 99.9 Mpascal, MOE (flexión) 12544 Mpascal. | Secado rápido, en 60 días alcanza un 20% de contenido de humedad. El porcentaje de contracción total: RADIAL 4.3%, TANGENCIAL 7,9%, VOLUMÉTRICA 11,9%. | Madera difícil de tratar con sales y pentaclorofenol a presión; resistencia de 105,45 1/m3 y 127,67 1/m3 ; penetración parcial irregular. Imposible de tratar con pentaclorofenol por inmersión; retención de 47,98 1/m3 . | Esta especie experimentó un porcentaje de pérdida de peso de 9,78, en consecuencia se la clasifica como moderadamente resistente a la pudrición marrón; pero en cambio, a la pudrición blanca resulta ser no resistente. | Con V.L. de 6 – 9 m/min. Presenta defectos muy leves de cepillado. Con AH de 0,5 – 1 mm. Los defectos de moldurado son muy leves. Presenta defectos de muy leve a moderado con taladro, con una presentación media de 0,6 cm/seg. (Velocidad). | Chapas, chapas decorativas, muebles, revestimientos, parquet, embalaje, encofrado, construcciones.
JIBARO (Pitheceliobium latifolium) | Color rosado-cremoso. Olor y sabor ausentes o indistinguibles. Suave y liviana. Textura gruesa. Grano algo entrecruzado. Alcanza alturas de hasta 35 m. Y 70 cm. de diámetro. | Con densidad seca al aire de 0,45, posee bajas resistencia mecánica. | Madera de secado rápido, alcanzó al 20% de contenido de humedad en 45 días. En la estufa seca bien con empleo de horario severo. | Madera moderadamente tratable a presión con sales y pentaclorofenol, retenciones de 165 1/m3 y 179,30 1/m3, respectivamente, penetración irregular. Imposible de tratar por inmersión con pentaclorofenol; retención de 1/m3. | Resistente a la pudrición marrón; porcentaje de pérdida de peso de 4,28 y moderadamente resistente a la pudrición blanca, porcentaje promedio de pérdida de peso 6,22. | En el cepillado presenta defectos de muy leve a moderado, la VAL recomendable es de 6 m/min. En el moldurado los defectos son de muy leve a leve, se minimizan a un AM de 0,5 mm. En el taladrado los defectos son leves, la penetración media es de 1,2 cm/seg. | Chapas, pulpa y papel, embalaje y encofrado.
NOMBRE | CARACTERÍSTICAS GENERALES | PROPIEDADES FÍSICO-MECÁNICOS | SECADO | PRESERVACIÓN | DURABILIDAD RELATIVA | TRABAJABILIDAD | USOS GENERALES
LAGUNO (Vochysia macrophylia) | Color: albura blancuzca, corazón rosado-amarillento. Olor y sabor ausentes o indistinguibles. Liviana y suave. Textura gruesa. Grano recto. | 0,45 de densidad al aire y sus bajos valores mecánicos la clasifican como tal. | De secado moderado; baja al 20% de contenido de humedad en 120 días. Seca bien al horno con horario moderado. | Madera fácil de tratar con sales a presión; retención de 360,86 1/m3. penetración total. Difícil de tratar con pentaclorofenol a presión e inmersión; retención de 148,61 1/m3. y 147,17 1/m3. respectivamente, penetración irregular. | A la pudrición blanca resultó ser moderadamente resistente con un porcentaje promedio de pérdida de peso de 9,21;a la pudrición marrón tuvo un comportamiento de no resistente | No presenta casi defectos en el cepillado, se puede trabajar con VAL de 6 a mayor que 14 m/min. Se moldura con defectos muy leves. Los defectos en el taladrado van de leve a moderados, la penetración media es de 1 1/m3. | Casos, pulpa y panel, chapas, embalaje y encofrados.
MASCAREY ( Hyeronima chocoensis) | Color: albura blancuzca, duramen morado oscuro o rojizo, con vetas obscuras. Olor y sabor ausente o indistinguibles. Moderadamente dura y pesada. Textura gruesa. Grano recto y entrecruzado. Alcanza unos 32 m. de altura y 1 m. de diámetro. | Su densidad seco al aire de 0,77 y sus propiedades mecánicas: MOR flexión 1392, RM 668 Kg/cm2, la determinan como especie de madera mediana y alta resistencia. | Secado moderado; alcanza el 20% de contenido de humedad en 180 días.El porcentaje de contracción total: RADIAL 3.8%, TANGENCIAL 8.3%, VOLUMÉTRICA 11.8%. | Madera fácil de tratar con sales a presión, retención de 261,49 1/m3; penetración irregular. Especie difícil de tratar con pentaclorofenol a presión e inmersión, retenciones de 121,02 1/m3. y 129,80 1/m3., penetración irregular. | Comportamiento similar a la pudrición marrón como la blanca, el porcentaje promedio de pérdida de peso fue de 5,20; razón por la cual se la considera como moderadamente resistente a las pudriciones. | Comportamiento similar a la pudrición marrón como la blanca, el porcentaje promedio de pérdida de peso fue de 5,20; razón por la cual se la considera como moderadamente resistente a las pudriciones. | Muebles, parquet, construcciones en general, chapas.
PIASTE ( Guarea sp) | Color rosado con franjas (vetas) más obscuras. Olor y sabor ausentes o indistinguibles. Más bien suave y liviana. Textura moderadamente gruesa. Grano recto. El árbol alcanza 30m. de altura y 70 cm. de diámetro. | CH:157%, densidad de 0,53, contracción volum. total de 11.87%. MOR en flexión 873 Kg/cm2, en compresión paralela 403 Kg/cm2 y su compresión perp. de 51 Kg/cm2 la clasifican como de resistencia baja. | Madera de secado rápida, alcanza el 20% de contenido de humedad en 30 días. Al secar al horno se recomienda un horario severo. | Madera difícil de tratar con sales a presión; retención de 137,13 1/m3. penetración periférica. Moderadamente tratable a presión con pentaclorofenol, retención de 165,35 1/m3; penetración periférica. | El porcentaje promedio de pérdida de peso de esta especie es de 24,91, en consecuencia está clasificada como no resistente a las pudriciones en general. | No presenta defectos de consideración al cepillarlo, la VAL recomendable es de 6 – 14 m/min. También las molduras se realizan casi sin defectos con un AM de 0,5 mm.En el taladrado presenta defectos de leves a moderados, la penetración media es de 1,2 cm/seg. (velocidad). | Chapas, pulpa y papel, embalaje y encofrados.
NOMBRE | CARACTERÍSTICAS GENERALES | PROPIEDADES FÍSICO-MECÁNICOS | SECADO | PRESERVACIÓN | DURABILIDAD RELATIVA | TRABAJABILIDAD | USOS GENERALES
PINO MONTERREY (Pinus radiata) | Color crema. Olor fragante cuando fresca. Sabor ausente o indistinguible. Moderadamente suave y liviana. Textura media. Grano recto. Alcanza una altura de 40m. y un diámetro de 80 cm. | Su densidad seco al aire arroja el valor de 0,49 y sus propiedades mecánicas hacen que se la clasifique como una especie de muy baja a baja resistencia mecánica. | Esta especie es de secado rápido, demora 60 días hasta llegar al 20% de contenido de humedad. Al horno se debe usar un programa severo. | Madera fácil de tratar en los tres casos: a presión con sales y pentaclorofenol y por inmersión con el preservante oleosoluble; retenciones de 592,03 1/m3, 413,53 1/m3 y 213,77 1/m3; penetración total. | Experimentó un comportamiento similar a las pudriciones, el porcentaje promedio de peso perdido fue de 18,61 correspondiendo en tal razón al casillero de no resistente. | Defectos muy leves en el cepillado, puede hacérselo con VAL de 6 – 14 m/min. Defectos muy leves en el moldurado, el AM apropiado es 1 mm. Los defectos de taladrado son leves, la penetración media es de 1,2 cm/seg. (velocidad). | Pulpa y papel, revestimientos, cajonería, encofrado, chapas.
ROMERILLO AZUCENO (Podocarpus oliofoilus) | Color crema-rosáceo, con vetas marrón claro. Olor y sabor ausentes o indistinguibles. Peso y dureza medianos. Textura mediana. Grano recto. Con frecuencia alcanza una altura de 40 m. más de 1 m. de diámetro. | El valor de 0,54 al 12% de contenido de humedad como madera de mediana densidad, sin embargo mecánicamente sus propiedades la ubican como de baja resistencia. | Madera de secado lento, alcanza el 20% de contenido de humedad en 200 días. Al horno seca bien empleando el horario moderado. | Madera fácil de tratar a presión con sales y pentaclorofenol y por inmersión con este último; retenciones de 579,75 1/m3, 355,01 1/m3 y 274 1/m3; penetración total. | Moderadamente resistente a la pudrición marrón, porcentaje de pérdida de peso 5,30; peor resistencia a la pudrición blanca, porcentaje promedio o pérdida de peso 3,94. | En el cepillado presenta defectos de muy leve a leve, la VAL aconsejada es de 6 – 9 m/min. Casi no tiene defectos en el moldurado, se debe trabajar con un AM de 0,5 a 1 mm. En el taladrado los defectos van de leve a moderado, la penetración media es de 1 cm/seg. (velocidad). | Pulpo y papel, muebles, revestimientos, chapas, embalaje y encofrado.
SANDE (Brosimum utile) | Color café claro o blancuzco con vetas obscuras. Olor y sabor ausentes o indistinguibles. Textura gruesa. Grano recto. Alcanza altura de hasta 35 m. y diámetro de 70 cm. | Densidad seco al aire de 0,49, se trata de madera que se le puede clasificar de baja a mediana resistencia mecánica. | Madera de secado moderado, baja al 20% de CH en 210 días. El % de contracción total es : RADIAL 3.8%, TANGENCIAL 8.3%, VOLUMÉTRICA 11.8%. | Madera fácil de tratar a presión con sales y pentaclorofenol, así como también por inmersión con pentaclorofenol; retenciones de 519,05 1/m3, 396,23 1/m3, 341,25 1/m3 respectivamente; penetración total. | Especie por demás susceptible a las pudriciones en general, su porcentaje promedio de pérdida de peso fue de 54,62%. | Los defectos de cepillado son muy leves, se debe hacerlo a un VAL de 6 – 14 m/min. Se moldura casi sin defectos, se recomienda un AM de 0,5 a 1,5 mm. En el taladrado presenta defectos de leve a moderado, la penetración es de 0,8 cm/seg. (velocidad). | Chapas, pulpa, encofrados, cajones y con cierto tratamiento para construcciones.
NOMBRE | CARACTERÍSTICAS GENERALES | PROPIEDADES FÍSICO-MECÁNICOS | SECADO | PRESERVACIÓN | DURABILIDAD RELATIVA | TRABAJABILIDAD | USOS GENERALES
SEIQUE (Cedrelinga catenaeformis) | Color rosado. Olor y sabor ausentes o indistinguibles. Liviana y suave. Textura gruesa. Grano alto entrecruzado. Árbol de hasta 30 m. de alto y 65 cm. de diámetro. | Densidad seca al aire de 0,45, concuerda con sus propiedades mecánicas que la clasifican dentro de maderas de bajo resistencia. | De secado rápido, llega al 205 de contenido de humedad en 75 días. En el horno se recomienda emplear un horario severo. | Especie imposible de tratar a presión con sales e inmersión con pentaclorofenol; retenciones de 96,07 1/m3 y 60,53 1/m3, difícil de tratar a presión con pentaclorofenol, retención de 135,30 1/m3; penetración irregular. | Experimenta un porcentaje promedio de pérdida de peso de 3,96, catalogándose por lo tanto como resistente a las pudriciones en general. | Defectos de cepillado de muy leve a leve, se recomienda VAL de 6 – 12 m/min. El moldurado casi no presenta defectos, el AM apropiado es de 0,5 – 1,5 mm. El taladrado tiene defectos de leve a moderado, la penetración media es de 1,2 cm/seg. (velocidad). | Pulpa y papel, chapas, embalaje y encofrado.
TANGAMA (Parquia sp) | Color crema grisáceo. Olor y sabor ausentes o indistinguibles. Suave y liviana. Textura gruesa. Grano recto. Alcanza una altura de 28m. y diámetro de 55 cm. | Contenido de humedad 220%, densidad seca al aire de 0,41. Contracción total de 12%, es una madera de características mecánicas bajas. | Al aire libre es una madera de secado rápido, llega al 20% de contenido de humedad en 45 días. El secado artificial se lo debe hacer empleando un horario severo. | Madera moderadamente tratable a presión con sales y pentaclorofenol, retención de 194,95 1/m3 y 168,96 1/m3 respectivamente; penetración parcial irregular. Imposible de tratar con pentaclorofenol por inmersión; retención de 64,53 1/m3. | Experimenta un porcentaje promedio de pérdida de peso de 15,90, catalogándose por lo tanto a esta especie como no resistente a las pudriciones en general. | Defectos muy leves a moderados en el cepillado, VAL recomendable es de que 6 a 14 m/min. Defectos muy leves en moldurado. En el taladrado los defectos son de leve a moderado, la penetración es de 1,4 cm/seg. (velocidad). | Chapas, pulpa y papel, embalaje y encofrado.
TANGARE (Carapa guianesis) | Árbol grande que alcanza un diámetro de hasta 1 m. y altura de 40m. Durámen de color café rojizo uniforme, parecido a la caoba, a menudo oscuro y sin brillo, albura de color blanco sucio. La madera no tiene ningún olor ni sabor distintivo, es dura y densa pero variable. | Densidad seca al aire de 0,60. MOR 100.8 Mpa. y MOE 13230 Mpa. Al 12 % de contenido de humedad. | Al aire libre es una madera de secado lento. El encogimiento total de madera verde a la totalmente seca al horno es: RADIAL 4.7%, TANGENCIAL 8.2%, VOLUMÉTRICO 12.6%. | Moderadamente durable, comparable con caoba. | Fácil de preservar, con penetración parcial periférica. | Fácil de labrar, se logra un acabado liso, que acepta bien la pega y pintura. Tiene buenas propiedades para el cepillado, la formación en molduras, el tallado, torneado, el lijado y la perforación., pero se tiende a partir cuando se usan clavos. | Construcción de muebles en general, chapas, embalaje, encofrados de hormigón y construcciones navales.