## Agua de mar
Resultados pH
INSPECCIÓN TÉCNICA
Fecha: 20-05-03
Temp. Promedio: 29
No. | Nivel de | pH | Promedio
Muestras | Marea
1 | MB | 8.064 | 7.9553
2 | MB | 7.95
3 | MB | 7.852
4 | MA | 7.146 | 7.17
5 | MA | 7.194
PROMEDIO TOTAL |  |  | 7.6412
Responsable: Sr. Jimmy González A.
Resultados salinidad y densidad del agua de mar
INSPECCIÓN TÉCNICA
Fecha: 20-05-03
Temp. Promedio: 29
No. | Nivel de | Salinidad | Densidad
Muestras | Marea | gr/ml | Kg/m3
1 | MB | 30 | 1020
2 | MB | 29.9 | 1019
3 | MB | 29.8 | 1018
4 | MA | 30 | 1020
5 | MA | 29.9 | 1019
PROMEDIO |  | 29.92 | 1019.2
Porcentaje de Cloruros en AGUA DE MAR
INSPECCIÓN TÉCNICA
Fecha: 20-05-03
Temp. Promedio: 29
No. | Nivel de | Proporción de Cl |  | Promedio | Consumo AgNO3 | N | Meq. Cl | Volumen muestra
Muestras | Marea | gr/l | ppm | gr/l | ml | AgNO3 |  | ml
1 | MB | 14.9469 | 14946.8544 |  | 21.6 | 0.00976 | 0.03545 | 0.5
2 | MB | 14.6009 | 14600.8624 | 14.6009 | 21.1
3 | MB | 14.2549 | 14254.8704 |  | 20.6
4 | MA | 14.2549 | 14254.8704 | 14.1857 | 20.6
5 | MA | 14.1165 | 14116.4736 |  | 20.4
PROMEDIO TOTAL |  |  |  | 14.3933
Sulfatos en Agua de Mar
INSPECCIÓN TÉCNICA
Fecha: 20-05-03
Temp. Promedio: 29
No. | Nivel de | Proporción de SO4 |  |  | Df en | constante | ml
Muestras | Marea | gr/l | ppm |  | gramos | 0.4116 | muestra
1 | MB | 2.3297 | 2329.656 |  | 0.1415 |  | 25
2 | MB | 2.4367 | 2436.672 |  | 0.148
3 | MB | 2.5322 | 2532.1632 |  | 0.1538
4 | MA | 2.4202 | 2420.208 |  | 0.147
5 | MA | 2.677 | 2677.0464 |  | 0.1626
PROMEDIO TOTAL (ppm o mg/l) |  |  | 2479.1491
RESISTIVIDAD DEL AGUA DE MAR
INSPECCIÓN TÉCNICA
Fecha: 20-06-03 |  |  |  |  | W cm | D cm | L cm
Temp. Promedio: 29 |  |  |  |  | 2 | 3.2 | 12.5
No. | R | p |  |  | 2 | 3.2 | 12.5
Muestras | (Ohm) | ( Ohm - cm) |  |  | 2 | 3.2 | 12.5
1 | 100.3 | 51.3536
2 | 100.27 | 51.3382
3 | 100.32 | 51.3638
PROMEDIO TOTAL |  | 51.3519
Resistividad | Agresividad
del Suelo
(Ohm-cm)

## pan.20
Zona de Deficiente Calidad
Zona de Normal Calidad
Zona de Alta Calidad
Durable
FIGURA 3.3.1. ENSAYO DE UT DE PANTALLA No. 20

## pan.curva
Durable
Zona de Alta Calidad
Zona de Normal Calidad
Zona de Deficiente Calidad
FIGURA 3.3.3. ENSAYO DE UT EN PANTALLA CURVA FRONTAL IZQUIERDA

## pan.No4
Durable
Zona de Alta Calidad
Zona de Normal Calidad
Zona de Deficiente Calidad
FIGURA 3.3.2. ENSAYO DE UT DE PANTALLA No.4

## vel.carb.
FIGURA 3.3.4. PREDICCIÓN DEL TIEMPO DE CARBONATACIÓN DE LA ARMADURA

## cl.p.no.20
FIGURA 3.3.5. PERFIL DE CLORUROS EN PANTALLA No. 20
REFUERZO
ZONA PERMISIBLE DE CLORUROS
ZONA NO PERMISIBLE DE CLORUROS

## CL, P.NO.4
FIGURA 3.3.6. PERFIL DE CLORUROS EN PANTALLA No. 4
REFUERZO
ZONA PERMISIBLE DE CLORUROS
ZONA NO PERMISIBLE DE CLORUROS
0.1 %

## CL,PAN.CURVA
FIGURA 3.3.7. PERFIL DE CLORUROS EN PANTALLA FRONTAL CURVA
REFUERZO
ZONA PERMISIBLE DE CLORUROS
ZONA NO PERMISIBLE DE CLORUROS
0.1 %

## Cl, pno20
FIGURA 3.3.8. PERFIL DE CLORUROS A DIFERENTES ALTURAS CON RESPECTO AL NIVEL DE REFERENCIA, PANTALLA No. 20
Zona Permisible de Cloruros
Zona No Permisible de Cloruros

## cl, pan.no.4
FIGURA 3.3.9. PERFIL DE CLORUROS A DIFERENTES ALTURAS CON RESPECTO AL NIVEL DE REFERENCIA, PANTALLA No. 4
Zona Permisible de Cloruros
Zona No Permisible de Cloruros
0.1 %

## CL, PAN.CURVA
FIGURA 3.3.10. PERFIL DE CLORUROS A DIFERENTES ALTURAS CON RESPECTO AL NIVEL DE REFERENCIA, PANTALLA CURVA
Zona Permisible de Cloruros
Zona No Permisible de Cloruros
0.1 %

## sul,p.no.201
FIGURA 3.3.11. PERFIL DE SULFATOS EN PANTALLA No. 20
REFUERZO
ZONA PERMISIBLE DE SULFATOS (SO3)
ZONA NO PERMISIBLE DE SULFATOS (SO3)
3.5 %

## SUL,NO.4
FIGURA 3.3.12. PERFIL DE SULFATOS EN PANTALLA No. 4
REFUERZO
ZONA PERMISIBLE DE SULFATOS (SO3)
ZONA NO PERMISIBLE DE SULFATOS (SO3)
3.5 %

## SUL,CURVA
FIGURA 3.3.13. PERFIL DE SULFATOS EN PANTALLA FRONTAL CURVA
REFUERZO
ZONA PERMISIBLE DE SULFATOS (SO3)
ZONA NO PERMISIBLE DE SULFATOS (SO3)
3.5 %

## so3, altura
FIGURA 3.3.14. PERFIL DE SULFATOS (SO3) A DIFERENTES ALTURAS CON RESPECTO AL NIVEL DE REFERENCIA, PANTALLA CURVA
Zona Permisible de de Sulfatos
Zona No Permisible de Sulfatos
3.5 %

## POT,P.20,C.IN
PROBABILIDAD DE CORROSIÓN: > 90 %
PROB.CORR.INTER.
PROBABILIDAD DE CORROSIÓN: < 10 %
FIGURA 3.4.1. LECTURAS DE POTENCIALES EN PANTALLA No. 20, CARA INTERIOR

## pot, c.in.,20
PROBABILIDAD DE CORROSIÓN: > 90 %
PROB.CORR.:INTER.
PROBABILIDAD DE CORROSIÓN: < 10 %
FIGURA 3.1.14. LECTURAS DE POTENCIALES EN PANTALLA No. 20, CARA INTERIOR

## PAN,20,C.F.
PROBABILIDAD DE CORROSIÓN: > 90 %
PROB.CORR.INTER.
PROBABILIDAD DE CORROSIÓN: < 10 %
FIGURA 3.4.2. LECTURAS DE POTENCIALES EN PANTALLA No. 20, CARA FRONTAL

## N.4,POT,CFI
PROBABILIDAD DE CORROSIÓN: > 90 %
PROB.CORR.:INTER.
PROBABILIDAD DE CORROSIÓN: < 10 %
FIGURA 3.4.3. LECTURAS DE POTENCIALES EN PANTALLA No. 4, C.F.I.

## CURVA,POT,C.F.I.
PROBABILIDAD DE CORROSIÓN: > 90 %
PROB.CORR.INTER.
PROBABILIDAD DE CORROSIÓN: < 10 %
FIGURA 3.4.4. LECTURAS DE POTENCIALES EN PANTALLA CURVA, C.F.I.

## hormigon
RESULTADOS CLORUROS Y SULFATOS
MSNR:Metros sobre el nivel de referencia
Pantalla No. 20
INSPECCIÓN TÉCNICA | [6 empty] | Ubicación de Pantalla: Lado Sur
Fecha de Inspección: (01-20)/07/03
T.amb.: 29 |  |  | HR > 70 %
Dimensiones: 4300 x 1800 x 700 | [6 empty] | PANTALLA 20
No. | Prof. | Cota | Conc. de Cl | Observaciones |  |  | Consumo | Norm. | Milieq. | Peso de
Muestra | (cm) | MSNR | (% / cem) | Porcentaje < 0.1% ? |  |  | de AgNO3 | AgNO3 | Cl | muestra
PANTALLA No. 20 - LADO SUR | [6 empty] | (cc) |  |  | (gr)
CARA INTERIOR | [6 empty] | 20.5 | 0.0104 | 0.03545 | 2.1745
1 | 0-100 | 2.4 | 0.69514 | NO |  |  | 5.6 | 0.0104 | 0.03545 | 2.224
2 | 100-300 | 2.4 | 0.18567 | NO |  |  | 1 | 0.0104 | 0.03545 | 2.1607
3 | 300-600 | 2.4 | 0.034126 | SI |  |  | 22.2 | 0.0104 | 0.03545 | 2.1602
4 | 0-100 | 1.2 | 0.75777 | NO |  |  | 24 | 0.0104 | 0.03545 | 2.2669
5 | 100-300 | 1.2 | 0.33258 | NO
6 | 300-600 | 1.2 | 0.10777 | NO |  |  | grafico |  | no 20
CARA FRONTAL | [7 empty] | c.in. | cfd | cld | cli
1 | 0-100 | 1.2 | 0.82024 | NO |  |  | 0 | 0.75777 | 0.82024 | 0.81365 | 0.79124 | 0.1
2 | 100-300 | 1.2 | 0.42357 | NO |  |  | 1 | 0.75777 | 0.82024 | 0.81365 | 0.79124 | 0.1
3 | 300-600 | 1.2 | 0.18564 | NO |  |  | 3 | 0.33258 | 0.42357 | 0.43255 | 0.45214 | 0.1
CARA LATERAL DERECHA | [6 empty] | 6.5 | 0.10777 | 0.18564 | 0.16585 | 0.18457 | 0.1
1 | 0-100 | 1.2 | 0.81365 | NO |  |  | 8 |  |  |  |  | 0.1
2 | 100-300 | 1.2 | 0.43255 | NO |  |  |  |  | n 4
3 | 300-600 | 1.2 | 0.16585 | NO |  |  |  | c.in.i | cf | c.l.d. | c.l.i.
CARA LATERAL IZQUIERDA | [6 empty] | 0 | 1.1434 | 1.2513 | 1.1569 | 1.1235 | 0.1
1 | 0-100 | 1.2 | 0.79124 | NO |  |  | 1 | 1.1434 | 1.2513 | 1.1569 | 1.1235 | 0.1
2 | 100-300 | 1.2 | 0.45214 | NO |  |  | 3 | 0.70354 | 0.81255 | 0.85685 | 0.82145 | 0.1
3 | 300-600 | 1.2 | 0.18457 | NO |  |  | 6.5 | 0.49336 | 0.56421 | 0.60215 | 0.59022 | 0.1
PANTALLA No. 4 - LADO NORTE | [6 empty] | 8 |  |  |  |  | 0.1
CARA INTERIOR - IZQUIERDA | [8 empty] | curva
1 | 0-100 | 2.4 | 0.98847 | NO |  |  |  | c.in. | cf | cld | cli
2 | 100-300 | 2.4 | 0.68214 | NO |  |  | 0 | 1.2352 | 1.2531 | 1.152 | 1.1235 | 0.1 |  |  | INSPECCIÓN TÉCNICA
3 | 300-600 | 2.4 | 0.43129 | NO |  |  | 1 | 1.2352 | 1.2531 | 1.152 | 1.1235 | 0.1 |  |  | Fecha de Inspección: (09-14)/07/03
4 | 0-100 | 0.9 | 1.1434 | NO |  |  | 3 | 0.73867 | 0.82314 | 0.73788 | 0.76012 | 0.1 |  |  | T.amb.: 29 |  |  | HR > 70 %
5 | 100-300 | 0.9 | 0.70354 | NO |  |  | 6.5 | 0.42135 | 0.48215 | 0.4521 | 0.47125 | 0.1 |  |  | Dimensiones: 4300 x 1800 x 700
6 | 300-600 | 0.9 | 0.49336 | NO |  |  | 8 |  |  |  |  | 0.1
CARA FRONTAL - DERECHA
1 | 0-100 | 0.9 | 1.2513 | NO
2 | 100-300 | 0.9 | 0.81255 | NO
3 | 300-600 | 0.9 | 0.56421 | NO
CARA LATERAL DERECHA | [14 empty] | CARA INTERIOR - IZQUIERDA
1 | 0-100 | 0.9 | 1.1569 | NO
2 | 100-300 | 0.9 | 0.85685 | NO
3 | 300-600 | 0.9 | 0.60215 | NO
CARA LATERAL IZQUIERDA
1 | 0-100 | 0.9 | 1.1235 | NO
2 | 100-300 | 0.9 | 0.82145 | NO
3 | 300-600 | 0.9 | 0.59022 | NO
PANTALLA CURVA FRONTAL IZQUIERDA - LADO OESTE
CARA INTERIOR
1 | 0-100 | 2.4 | 1.1105 | NO
2 | 100-300 | 2.4 | 0.72315 | NO
3 | 300-600 | 2.4 | 0.38125 | NO |  | PANTALLA 4
4 | 0-100 | 0.9 | 1.2352 | NO |  | Consumo | Norm. | Milieq. | Peso de
5 | 100-300 | 0.9 | 0.73867 | NO |  | de AgNO3 | AgNO3 | Cl | muestra
6 | 300-600 | 0.9 | 0.42135 | NO |  | (cc) |  |  | (gr)
CARA FRONTAL | [5 empty] | 5.3 | 0.00976 | 0.03545 | 2.1721
1 | 0-100 | 0.9 | 1.2531 | NO |  | 3.7 | 0.00976 | 0.03545 | 2.1647
2 | 100-300 | 0.9 | 0.82314 | NO |  | 2.9 | 0.00976 | 0.03545 | 2.1548
3 | 300-600 | 0.9 | 0.48215 | NO |  | 3.6 | 0.00976 | 0.03545 | 2.1788
CARA LATERAL DERECHA | [5 empty] | 2.7 | 0.00976 | 0.03545 | 2.1074
1 | 0-100 | 0.9 | 1.152 | NO
2 | 100-300 | 0.9 | 0.73788 | NO
3 | 300-600 | 0.9 | 0.4521 | NO
CARA LATERAL IZQUIERDA |  |  |  |  | INSPECCIÓN TÉCNICA
1 | 0-100 | 0.9 | 1.1235 | NO | Pantalla Curva Frontal Izquierda
2 | 100-300 | 0.9 | 0.76012 | NO | Fecha de Inspección: (18-23)/07/03
3 | 300-600 | 0.9 | 0.47125 | NO | T.amb.: 29 |  |  | HR > 70 %
Ubicación de Pantalla: Lado Oeste
Dimensiones: 4300 x 1800 x 700
[5 empty] | No. | Prof. | Cota | Conc. de Cl | Observaciones
[5 empty] | Muestra | (cm) | MSNR | (% / cem) | Porcentaje < 0.1% ?
PANTALLA curva
[7 empty] | Consumo | Norm. | Milieq. | Peso de
[7 empty] | de AgNO3 | AgNO3 | Cl | muestra
[7 empty] | (cc) |  |  | (gr)
[7 empty] | 4.7 | 0.00976 | 0.03545 | 2.1532
[7 empty] | 5.4 | 0.00976 | 0.03545 | 2.1535
[7 empty] | 2.25 | 0.00976 | 0.03545 | 2.1078
CONTENIDO DE SULFATOS
|  |  | Pantalla No. 20 | Ubicación de Pantalla: Lado Sur | [10 empty] | Muestra | (cm) | MSNR | (% / CEM) | (% / CEM)
INSPECCIÓN TÉCNICA
INSPECCIÓN TÉCNICA | [5 empty] | Pantalla No. 20
Fecha de Inspección: (01-06)/07/03 | [5 empty] | Fecha de Inspección: 26-06-03
T.amb.: 29 |  |  |  | HR > 70 % |  | T.amb.: 29 |  | HR > 80 %
Dimensiones: 4300 x 1800 x 700 | [5 empty] | Ubicación de Pantalla: Lado Sur
No. | Prof. | Cota | Conc. de SO4 | Conc. De SO3 | Observ. | Dimensiones: 4300 x 1800 x 700
Muestra | (cm) | MSNR | (% / CEM) | (% / CEM) | Porcentaje | Ubicación de Muestra: Lado Interior -
[5 empty] | SO3 < 3.5% ? | Ver plano No. Xx
PANTALLA No. 20 - LADO SUR | [5 empty] | Muestra | Profundidad | Conc. de SO4 | Conc. De SO3 | Peso crisol | Peso crisol | Df peso
CARA INTERIOR | [5 empty] | No. | (cm) | (%) | (%) | vacio (gr) | con muestra | gr
1 | 0-100 | 2.4 | 1.2606 | 1.5188 | SI | 1* | 0 - 1 | 1.2606 | 1.5188 | 34.4989 | 34.5322 | 0.0333
2 | 100-300 | 2.4 | 1.0438 | 1.2576 | SI |  | 2003-03-01 | 1.0438 | 1.2576 | 32.1473 | 32.1755 | 0.0282
3 | 300-600 | 2.4 | 0.28193 | 0.33968 | SI |  | 2003-06-03 | 0.28193 | 0.33968 | 16.6729 | 16.6803 | 0.0074
4 | 0-100 | 1.2 | 1.1489 | 1.3842 | SI | 2* |  | 0.94888 | 1.1432 | 21.3008 | 21.3257 | 0.0249
5 | 100-300 | 1.2 | 0.99836 | 1.2028 | SI |  |  | 1.1984 | 1.4438 | 19.7842 | 19.8172 | 0.033
6 | 300-600 | 1.2 | 0.30255 | 0.36451 | SI
CARA FRONTAL
1 | 0-100 | 1.2 | 1.2522 | 1.5086 | SI
2 | 100-300 | 1.2 | 1.0894 | 1.3125 | SI
3 | 300-600 | 1.2 | 0.35645 | 0.42946 | SI
CARA LATERAL DERECHA
1 | 0-100 | 1.2 | 1.2232 | 1.4738 | SI
2 | 100-300 | 1.2 | 1.1024 | 1.3281 | SI |  | grafico |  | no 20
3 | 300-600 | 1.2 | 0.36456 | 0.43923 | SI |  |  | c.in. | cfd | cld | cli
CARA LATERAL IZQUIERDA | [6 empty] | 0 | 1.3842 | 1.5086 | 1.4737 | 1.4247 | 3.5
1 | 0-100 | 1.2 | 1.1825 | 1.4248 | SI |  | 1 | 1.3842 | 1.5086 | 1.4737 | 1.4247 | 3.5
2 | 100-300 | 1.2 | 1.0954 | 1.3198 | SI |  | 3 | 1.2028 | 1.3125 | 1.3281 | 1.3198 | 3.5
3 | 300-600 | 1.2 | 0.37846 | 0.45598 | SI |  | 6.5 | 0.36451 | 0.42946 | 0.43923 | 0.45598 | 3.5
PANTALLA No. 4 - LADO NORTE | [6 empty] | 8 |  |  |  |  | 3.5
CARA INTERIOR - IZQUIERDA | [8 empty] | n 4 | [10 empty] | INSPECCIÓN TÉCNICA
1 | 0-100 | 2.4 | 0.73524 | 0.88583 | SI |  |  | c.in.i | cf | c.l.d. | c.l.i. | [8 empty] | Pantalla No. 4
2 | 100-300 | 2.4 | 0.49817 | 0.60021 | SI |  | 0 | 1.4293 | 1.4581 | 1.4473 | 1.4633 | 3.5 | [7 empty] | Fecha de Inspección: (09-14)/07/03
3 | 300-600 | 2.4 | 0.42766 | 0.51526 | SI |  | 1 | 1.4293 | 1.4581 | 1.4473 | 1.4633 | 3.5 | [7 empty] | T.amb.: 29 |  |  |  | HR > 80 %
4 | 0-100 | 0.9 | 1.1864 | 1.4294 | SI |  | 3 | 0.76713 | 0.88261 | 0.88272 | 0.84633 | 3.5 | [7 empty] | Ubicación de Pantalla: Lado Norte
5 | 100-300 | 0.9 | 0.63672 | 0.76713 | SI |  | 6.5 | 0.67756 | 0.72584 | 0.71384 | 0.71069 | 3.5 | [7 empty] | Dimensiones: 4300 x 1800 x 700
6 | 300-600 | 0.9 | 0.56238 | 0.67756 | SI |  | 8 |  |  |  |  | 3.5 | [7 empty] | No. | Prof. | Cota | Conc. de SO4 | Conc. De SO3 | Observ.
CARA FRONTAL - DERECHA | [5 empty] | Df peso |  |  | curva | [10 empty] | Muestra | (cm) | MSNR | (% / CEM) | (% / CEM) | Porcentaje
1 | 0-100 | 0.9 | 1.2102 | 1.4581 | SI | gr |  | c.in. | cf | cld | cli | [13 empty] | SO3 < 3.5% ?
2 | 100-300 | 0.9 | 0.73257 | 0.88261 | SI | 0.0194 | 0 | 1.4047 | 1.4443 | 1.4473 | 1.4408 | 3.5
3 | 300-600 | 0.9 | 0.60245 | 0.72584 | SI | 0.0131 | 1 | 1.4047 | 1.4443 | 1.4473 | 1.4408 | 3.5
CARA LATERAL DERECHA | [5 empty] | 0.0269 | 3 | 0.84697 | 1.1528 | 1.1838 | 1.1789 | 3.5
1 | 0-100 | 0.9 | 1.2012 | 1.4473 | SI | 0.0314 | 6.5 | 0.38741 | 0.47003 | 0.48452 | 0.50793 | 3.5
2 | 100-300 | 0.9 | 0.73265 | 0.88272 | SI | 0.0163 | 8 |  |  |  |  | 3.5
3 | 300-600 | 0.9 | 0.59249 | 0.71384 | SI
CARA LATERAL IZQUIERDA
1 | 0-100 | 0.9 | 1.2145 | 1.4633 | SI
2 | 100-300 | 0.9 | 0.70246 | 0.84633 | SI
3 | 300-600 | 0.9 | 0.58987 | 0.71069 | SI
PANTALLA CURVA FRONTAL IZQUIERDA - LADO OESTE
CARA INTERIOR
1 | 0-100 | 2.4 | 0.50466 | 0.60802 | SI
2 | 100-300 | 2.4 | 0.26155 | 0.31512 | SI
3 | 300-600 | 2.4 | 0.11255 | 0.1356 | SI
4 | 0-100 | 0.9 | 1.1659 | 1.4047 | SI
5 | 100-300 | 0.9 | 0.70299 | 0.84697 | SI
6 | 300-600 | 0.9 | 0.32155 | 0.38741 | SI
CARA FRONTAL
1 | 0-100 | 0.9 | 1.1988 | 1.4443 | SI |  | INSPECCIÓN TÉCNICA
2 | 100-300 | 0.9 | 0.95684 | 1.1528 | SI |  | Pantalla Curva Frontal Izquierda
3 | 300-600 | 0.9 | 0.39012 | 0.47003 | SI |  | Fecha de Inspección: (18-23)/07/03
CARA LATERAL DERECHA | [6 empty] | T.amb.: 29 |  |  |  | HR > 80 %
1 | 0-100 | 0.9 | 1.2012 | 1.4473 | SI |  | Ubicación de Pantalla: Lado Oeste
2 | 100-300 | 0.9 | 0.98255 | 1.1838 | SI |  | Dimensiones: 4300 x 1800 x 700
3 | 300-600 | 0.9 | 0.40215 | 0.48452 | SI |  | No. | Prof. | Cota | Conc. de SO4 | Conc. De SO3 | Observ.
CARA LATERAL IZQUIERDA | [6 empty] | Muestra | (cm) | MSNR | (% / CEM) | (% / CEM) | Porcentaje
1 | 0-100 | 0.9 | 1.1959 | 1.4408 | SI | [6 empty] | SO3 < 3.5% ?
2 | 100-300 | 0.9 | 0.97849 | 1.1789 | SI
3 | 300-600 | 0.9 | 0.42158 | 0.50793 | SI
Df peso
gr
0.0132
0.0305
0.018
ULTRASONIDO
INSPECCIÓN TÉCNICA
Fecha de Inspección: (21-23)/06/03
T.amb.: 29 |  |  |  |  | HR > 70 %
Dimensiones: 4300 x 1800 x 700
No. | Cota | L | t | V | Gk | Observaciones
Ensayo | MSNR | (mm) | (us) | (m/s) | (N/mm2) | Calidad del | Durabilidad
[5 empty] | (Mpa) | Hormigón | del Hormigón
PANTALLA No. 20 - LADO SUR
CARA LATERAL DERECHA | [7 empty] | muestras | v | m/s | calidad
1 | 2.1 | 710 | 150.6 | 4710 |  | Durable |  | 1 | 4710 | 2000 | 3000 | 4000 | 6000
2 | 1.2 | 710 | 153.8 | 4620 | 36.9 | Durable | Alta | 2 | 4620 | 2000 | 3000 | 4000 | 6000
CARA LATERAL IZQUIERDA | [7 empty] | 3 | 3570 | 2000 | 3000 | 4000 | 6000
1 | 2.1 | 710 | 199 | 3570 |  | Alto |  | 4 | 4550 | 2000 | 3000 | 4000 | 6000
2 | 2.1 | 710 | 156.1 | 4550 | 35.4 | Durable | Alta | 5 | 4581 | 2000 | 3000 | 4000 | 6000
3 | 1.2 | 710 | 155 | 4580.6452 |  | Durable |  | 6 | 3460 | 2000 | 3000 | 4000 | 6000
CARA SUPERIOR | [7 empty] | 7 | 3590 | 2000 | 3000 | 4000 | 6000
1 | 4.3 | 1770 | 512 | 3460 |  | Alto |  | 8 | 3930 | 2000 | 3000 | 4000 | 6000
2 | 4.3 | 1770 | 493 | 3590 |  | Alto
3 | 4.3 | 1770 | 450 | 3930 | 14.3 | Alto | Baja
PANTALLA CURVA FRONTAL IZQUIERDA
CARA LATERAL DERECHA
1 | 2.1 | 710 | 156 | 4551.2821 |  | Durable |  | 1 | 4551 | 2000 | 3000 | 4000 | 6000
2 | 1.2 | 710 | 155.8 | 4560 | 35.6 | Durable | Alta | 2 | 4560 | 2000 | 3000 | 4000 | 6000
CARA LATERAL IZQUIERDA | [7 empty] | 3 | 4522 | 2000 | 3000 | 4000 | 6000
1 | 2.1 | 710 | 157 | 4522.293 |  | Durable |  | 4 | 4440 | 2000 | 3000 | 4000 | 6000
2 | 1.2 | 710 | 159.9 | 4440 | 32.7 | Durable | Alta | 5 | 2100 | 2000 | 3000 | 4000 | 6000
INSPECCIÓN TÉCNICA | [7 empty] | 6 | 2400 | 2000 | 3000 | 4000 | 6000
Fecha de Inspección: (21-23)/06/03 | [7 empty] | 7 | 2590 | 2000 | 3000 | 4000 | 6000
T.amb.: 29 |  |  |  |  | HR > 70 % |  |  |  |  | 2000 | 3000 | 4000 | 6000
Dimensiones: 4300 x 1800 x 700
No. | Cota | L | t | V | Gk | Observaciones
Ensayo | MSNR | (mm) | (us) | (m/s) | (N/mm2) | Calidad del | Durabilidad
[5 empty] | (Mpa) | Hormigón | del Hormigón
CARA SUPERIOR
1 | 4.3 | 300* | 142.8 | 2100 |  | Normal
2 | 4.3 | 300* | 124.8 | 2400 |  | Normal
3 | 4.3 | 300* | 115.7 | 2590 |  | Normal
PANTALLA No. 4 - LADO NORTE
CARA LATERAL DERECHA
1 | 2.1 | 710 | 155 | 4580.6452 |  | Durable |  | 1 | 4581 | 2000 | 3000 | 4000 | 6000
2 | 1.2 | 710 | 154.5 | 4600 | 36.5 | Durable | Alta | 2 | 4600 | 2000 | 3000 | 4000 | 6000
CARA LATERAL IZQUIERDA | [7 empty] | 3 | 4438 | 2000 | 3000 | 4000 | 6000
1 | 2.1 | 710 | 160 | 4437.5 |  | Durable |  | 4 | 4465 | 2000 | 3000 | 4000 | 6000
2 | 1.2 | 710 | 159 | 4465.4088 |  | Durable |  | 5 | 2500 | 2000 | 3000 | 4000 | 6000
CARA SUPERIOR | [7 empty] | 6 | 3920 | 2000 | 3000 | 4000 | 6000
1 | 4.3 | 1810 | 723 | 2500 |  | Normal |  | 7 | 3490 | 2000 | 3000 | 4000 | 6000
2 | 4.3 | 1810 | 462 | 3920 | 13.8 | Alto | Baja
3 | 4.3 | 1810 | 518 | 3490 |  | Alto
PANTALLA No. 5 - LADO SUR
CARA LATERAL DERECHA
1 | 2.1 | 710 | 163 | 4355.8282 |  | Durable
2 | 1.2 | 710 | 155.8 | 4560 | 35.6 | Durable | Alta | gggg
INSPECCIÓN TÉCNICA
Fecha de Inspección: (21-23)/06/03
T.amb.: 29 |  |  |  |  | HR > 70 %
Dimensiones: 4300 x 1800 x 700
No. | Cota | L | t | V | Gk | Observaciones
Ensayo | MSNR | (mm) | (us) | (m/s) | (N/mm2) | Calidad del | Durabilidad
[5 empty] | (Mpa) | Hormigón | del Hormigón | Nota: * Medición Indirecta
CARA LATERAL IZQUIERDA
1 | 2.1 | 710 | 172 | 4127.907 |  | Durable
2 | 1.2 | 710 | 162 | 4382.716 |  | Durable
CARA SUPERIOR
1 | 4.3 | 1800 | 888 | 2030 |  | Normal
2 | 4.3 | 1800 | 826 | 2180 |  | Normal
PANTALLA No. 1 - LADO NORTE
CALCULO DE AVANCE DE CARBONATACION
CARA SUPERIOR
1 | 4.3 | 300* | 115.6 | 2600 |  | Normal |  |  | Espesor | Tiempo de | Constante de | Espesor de | Tiempo de
2 | 4.3 | 300* | 129.9 | 2310 |  | Normal |  |  | Carbonatado | Carbonatación | Carbonatación | Recubrimiento | Carbonat.
CARBONATACIÓN | [8 empty] | X | t | K | Armadura | Armadura
INSPECCIÓN TÉCNICA | [8 empty] | (mm) | (años) | (mm/año^0.5) | (mm) | (años).
Fecha de Inspección: (1-23)/07/03 | [8 empty] | 7 | 19 | 1.6059 | 10 | 38.7755
T.amb.: 29 |  |  |  | HR > 70 % | [7 empty] | 20 | 155.102
Dimensiones: 4300 x 1800 x 700 | [11 empty] | 30 | 348.9796
No. | Prof. | Cota | Coloración | pH | [7 empty] | 40 | 620.4082
Ensayo | (mm) | MSNR | Observada |  | Observación | [6 empty] | 50 | 969.3878
PANTALLA No. 20 - LADO SUR, PANTALLA No.4 - LADO NORTE | [11 empty] | 60 | 1395.9184
PANTALLA CURVA FRONTAL IZQUIERDA | [11 empty] | 70 | 1900
CARA INTERIOR | [11 empty] | 80 | 2481.6327
1 | 0-7 | 2.4 | Rosado a rojo purpura | 9.0 - 8.2 | Existe carbonato CO3,
Nada de CO2 libre,
Nada de alcalinidad
caústica OH.
2 |  | 2.4 | Rojo Púrpura | > 9.8 | Nada de Bicarbonato
HCO3, Nada de Dióxido
de Carbono CO2.
3 |  | 2.4 | Rojo Púrpura | > 9.8 | Nada de Bicarbonato
HCO3, Nada de Dióxido
de Carbono CO2.
CARA FRONTAL
1 |  | 1.2 | Rosado a rojo purpura | 9.0 - 8.2 | Existe carbonato CO3,
Nada de CO2 libre,
Nada de alcalinidad
caústica OH.
2 |  | 1.2 | Rojo Púrpura | > 9.8 | Nada de Bicarbonato
HCO3, Nada de Dióxido
de Carbono CO2.
3 |  | 1.2 | Rojo Púrpura | > 9.8 | Nada de Bicarbonato
HCO3, Nada de Dióxido
de Carbono CO2.
POTENCIALES DE CORROSIÓN
INSPECCIÓN TÉCNICA | [7 empty] | C. IN. : CARA INTERIOR
Fecha de Inspección: 23-25/06/03 | [7 empty] | C.F: CARA FRONTAL
T.amb.: 29 |  |  |  | HR > 70 % |  |  |  | C.L.D.: CARA LATERAL DERECHA
Dimensiones: 4300 x 1800 x 700 | [7 empty] | CL.I.: CARA LATERAL IZQUIERDA
No. | Cota | POT. Vs |  |  |  | Observaciones
Ensayo | MSNR | Cu/CuSO4 |  |  |  | Riesgo de
|  | (C. IN.) | (C. F.) | (C. L. D.) | (C. L. I.) | Corrosión
PANTALLA No. 20 - LADO SUR
1 | 0.6 | -462 | -462 | -480 | -457 | Alto, > 90% | -200 | -350 | -600
2 |  | -480 | -482 | -499 | -438 | Alto, > 90% | -200 | -350 | -600
3 |  | -483 | -482 | -506 | -444 | Alto, > 90% | -200 | -350 | -600
4 |  | -482 | -491 |  |  | Alto, > 90% | -200 | -350 | -600
5 |  | -485 | -492 |  |  | Alto, > 90% | -200 | -350 | -600
6 |  | -482 | -490 |  |  | Alto, > 90% | -200 | -350 | -600
7 | 0.9 | -450 | -470 | -445 | -325 | Alto, > 90%
8 |  | -470 | -443 | -430 | -370 | Alto, > 90%
9 |  | -441 | -425 | -480 | -401 | Alto, > 90%
10 |  | -445 | -330 |  |  | Alto, > 90%
11 |  | -452 | -327 |  |  | Alto, > 90%
12 |  | -350 | -316 |  |  | Intermedio
13 | 1.2 | -307 | -320 | -323 | -374 | Intermedio
14 |  | -300 | -327 | -310 | -346 | Intermedio
15 |  | -328 | -375 | -313 | -330 | Intermedio
16 |  | -325 | -343 |  |  | Intermedio
17 |  | -311 | -310 |  |  | Intermedio
18 |  | -303 | -325 |  |  | Intermedio
19 | 1.5 | -264 | -275 | -274 | -235 | Intermedio
20 |  | -255 | -279 | -254 | -245 | Intermedio
21 |  | -275 | -384 | -238 | -272 | Intermedio
22 |  | -276 | -265 |  |  | Intermedio
23 |  | -268 | -276 |  |  | Intermedio
24 |  | -275 | -272 |  |  | Intermedio
25 | 1.8 | -272 | -284 | -266 | -266 | Intermedio |  |  |  | 266 | 266
26 |  | -291 | -249 | -285 | -220 | Intermedio |  |  |  | 285 | 220
27 |  | -268 | -223 | -264 | -210 | Intermedio |  |  |  | 264 | 210
28 |  | -275 |  |  |  | Intermedio
29 |  | -254 |  |  |  | Intermedio
30 |  | -272 |  |  |  | Intermedio
31 | 2.1 | -270 | -279 | -260 | -280 | Intermedio |  |  |  | 260 | 280
32 |  | -265 | -240 | -270 | -262 | Intermedio |  |  |  | 270 | 262
33 |  | -269 | -251 | -265 | -279 | Intermedio |  |  |  | 265 | 279
34 |  | -290 | -280 |  |  | Intermedio
35 |  | -268 | -295 |  |  | Intermedio
36 |  | -283 | -203 |  |  | Intermedio
37 | 2.4 | -194 | -170 | -261 | -261 | Intermedio |  |  |  | 261 | 261
38 |  | -188 | -168 | -195 | -195 | Bajo, 10% |  |  |  | 195 | 195
39 |  | -214 | -176 | -251 | -251 | Intermedio |  |  |  | 251 | 251
40 |  | -215 | -280 |  |  | Intermedio
41 |  | -267 | -295 |  |  | Intermedio
42 |  | -149 | -283 |  |  | Intermedio
43 | 2.7 | -196 | -215 | -250 | -260 | Intermedio |  |  |  | 250 | 260
44 |  | -103 | -165 | -240 | -241 | Intermedio |  |  |  | 240 | 241
45 |  | -220 | -144 | -210 | -275 | Intermedio |  |  |  | 210 | 275
46 |  | -263 | -290 |  |  | Intermedio
47 |  | -255 | -294 |  |  | Intermedio
48 |  | -171 | -296 |  |  | Intermedio
49 | 3 | -202 | -279 | -216 | -273 | Intermedio |  |  |  | 216 | 273
50 |  | -193 | -144 | -242 | -283 | Intermedio |  |  |  | 242 | 283
51 |  | -261 | -110 | -259 | -268 | Intermedio |  |  |  | 259 | 268
52 |  | -153 | -285 |  |  | Intermedio
53 |  |  | -298 |  |  | Intermedio
54 |  |  | -300 |  |  | Intermedio
55 | 3.3 | -213 | -219 | -248 | -282 | Intermedio |  |  |  | 248 | 282
56 |  | -215 | -176 | -284 | -280 | Intermedio |  |  |  | 284 | 280
57 |  | -227 | -122 | -210 | -233 | Intermedio |  |  |  | 210 | 233
58 |  | -210 | -282 |  |  | Intermedio
59 |  |  | -283 |  |  | Intermedio
60 |  |  | -298 |  |  | Intermedio
61 | 3.6 |  | -150 | -133 | -44 | Bajo, 10% |  |  |  | 133 | 44
62 |  |  | -132 | -124 | -25 | Bajo, 10% |  |  |  | 124 | 25
63 |  |  | -126 | -54 | -60 | Bajo, 10% |  |  |  | 54 | 60
64 |  |  | -132 |  |  | Bajo, 10%
65 |  |  | -169 |  |  | Bajo, 10%
66 |  |  | -123 |  |  | Bajo, 10%
67 | 3.9 |  | -3 | -138 | -58 | Bajo, 10% |  |  |  | 138 | 58
68 |  |  | -13 | -124 | -56 | Bajo, 10% |  |  |  | 124 | 56
69 |  |  | -21 | -34 | -128 | Bajo, 10% |  |  |  | 34 | 128
70 |  |  | -35 |  | -171 | Bajo, 10% |  |  |  |  | 171
71 |  |  | -21 |  |  | Bajo, 10%
72 |  |  | -33 |  |  | Bajo, 10%
INSPECCIÓN TÉCNICA
Fecha de Inspección: (07-09)/07/03
Temp. Amb.: 29 |  |  |  | HR > 70 %
Dimensiones: 4300 x 1800 x 700
No. | Cota | POT. Vs | [5 empty] | Observaciones
Ensayo | MSNR | Cu/CuSO4 | [5 empty] | Riesgo de
|  | (C. IN. I.) | (C. IN. D.) | (C. F. I.) | (C. F. D.) | (C. L. I.) | (C. L. D.) | Corrosión
PANTALLA No. 4 - LADO NORTE
1 | 0.6 | -483 | -455 | -485 | -462 | -486 | -482 | Alto, > 90%
2 |  | -476 | -475 | -452 | -479 | -475 | -481 | Alto, > 90%
3 |  | -480 | -483 | -475 | -480 | -482 | -486 | Alto, > 90%
4 |  | -477 | -488 | -473 | -493 |  |  | Alto, > 90%
5 |  | -486 | -486 | -471 | -488 |  |  | Alto, > 90%
6 |  | -490 | -493 | -465 | -490 |  |  | Alto, > 90%
7 | 0.9 | -472 | -435 | -442 | -445 | -436 | -465 | Alto, > 90%
8 |  | -444 | -469 | -455 | -476 | -455 | -477 | Alto, > 90%
9 |  | -450 | -493 | -472 | -485 | -490 | -485 | Alto, > 90%
10 |  | -447 | -498 | -470 | -490 |  |  | Alto, > 90%
11 |  | -473 | -499 | -445 | -482 |  |  | Alto, > 90%
12 |  | -492 | -503 | -435 | -478 |  |  | Alto, > 90%
13 | 1.2 | -373 | -402 | -440 | -390 |  |  | Alto, > 90%
14 |  | -355 | -400 | -445 | -380 |  |  | Alto, > 90%
15 |  | -349 | -418 | -440 | -393 |  |  | Alto, > 90%
16 |  | -348 | -416 | -467 | -410 |  |  | Alto, > 90%
17 |  | -358 | -396 | -441 | -375 |  |  | Alto, > 90%
18 |  | -384 | -376 | -455 | -384 |  |  | Alto, > 90%
19 | 1.5 | -263 | -261 | -290 | -278 | -323 | -401 | Intermedio
20 |  | -259 | -258 | -280 | -280 | -387 | -383 | Intermedio
21 |  | -257 | -281 | -280 | -268 | -395 | -405 | Intermedio
22 |  | -253 | -310 | -264 | -289 |  |  | Intermedio
23 |  | -263 | -309 | -261 | -292 |  |  | Intermedio
24 |  | -283 | -317 | -252 | -302 |  |  | Intermedio
25 | 2.1 | -162 | -169 | -192 | -247 | -165 | -185 | Bajo, 10%
26 |  | -166 | -221 | -199 | -235 | -174 | -176 | Bajo, 10%
27 |  | -182 | -221 | -212 | -149 | -190 | -180 | Bajo, 10%
28 |  | -178 | -238 | -195 | -245 |  |  | Intermedio
29 |  | -201 | -235 | -202 | -227 |  |  | Intermedio
30 |  | -192 | -235 | -196 | -230 |  |  | Intermedio
31 | 2.4 | -192 | -203 | -157 | -129 | -74 | -194 | Bajo, 10%
32 |  | -193 | -194 | -191 | -161 | -100 | -194 | Bajo, 10%
33 |  | -220 | -220 | -182 | -155 | -150 | -198 | Bajo, 10%
34 |  | -200 | -195 | -172 | -170 |  |  | Bajo, 10%
35 |  | -143 | -200 | -184 | -182 |  |  | Bajo, 10%
36 |  | -180 | -170 | -177 | -168 |  |  | Bajo, 10%
37 | 2.7 | -124 | -185 | -151 | -100 | -59 | -131 | Bajo, 10%
38 |  | -135 | -156 | -165 | -132 | -54 | -129 | Bajo, 10%
39 |  | -122 | -158 | -168 | -131 | -107 | -121 | Bajo, 10%
40 |  | -149 | -174 | -154 | -111 |  |  | Bajo, 10%
41 |  | -150 | -181 | -155 | -82 |  |  | Bajo, 10%
42 |  | -178 | -117 | -175 | -97 |  |  | Bajo, 10%
43 | 3 | -87 | -180 | -64 | -72 | -83 | -197 | Bajo, 10%
44 |  | -104 | -123 | -80 | -64 | -142 | -179 | Bajo, 10%
45 |  |  |  | -79 | -45 | -130 | -102 | Bajo, 10%
46 |  |  |  | -138 | -61 |  |  | Bajo, 10%
47 |  |  |  | -139 | -65 |  |  | Bajo, 10%
48 |  |  |  | -132 | -102 |  |  | Bajo, 10%
49 | 3.3 | -93 | -155 | -40 | -50 | -93 | -89 | Bajo, 10%
50 |  | -193 | -72 | -87 | -60 | -95 | -94 | Bajo, 10%
51 |  |  |  | -75 | -69 | -75 | -108 | Bajo, 10%
52 |  |  |  | -137 | -38 |  |  | Bajo, 10%
53 |  |  |  | -135 | -114 |  |  | Bajo, 10%
54 |  |  |  | -228 | -60 |  |  | Bajo, 10%
55 | 3.6 |  |  | -108 | -69 | -131 | -86 | Bajo, 10%
56 |  |  |  | -80 | -69 | -150 | -65 | Bajo, 10%
57 |  |  |  | -42 | -48 | -125 | -40 | Bajo, 10%
58 |  |  |  | -153 | -59 |  |  | Bajo, 10%
59 |  |  |  | -123 | -128 |  |  | Bajo, 10%
60 |  |  |  | -134 | -70 |  |  | Bajo, 10%
INSPECCIÓN TÉCNICA
Fecha de Inspección: (10-12)/07/03 | [10 empty] | INSPECCIÓN TÉCNICA
T.amb.: 29 |  |  |  | HR > 80 % | [6 empty] | Fecha de Inspección: (10-12)/07/03
Dimensiones: 4300 x 1800 x 700 | [10 empty] | T.amb.: 29 |  |  | HR > 80 %
No. | Cota | POT. Vs | [5 empty] | Observaciones |  |  | Dimensiones: 4300 x 1800 x 700
Ensayo | MSNR | Cu/CuSO4 | [5 empty] | Riesgo de |  |  | No. | Cota | POT. Vs. | Observaciones
|  | (C. IN. I.) | (C. IN. D.) | (C. F. I.) | (C. F. D.) | (C. L. I.) | (C. L. D.) | Corrosión |  |  | Ensayo | MSNR | Cu/CuSO4 | Riesgo de
PANTALLA CURVA FRONTAL IZQUIERDA | [12 empty] | mV | Corrosión
1 | 0.6 | -495 | -498 | -531 | -505 | -503 | -520 | Alto |  |  | 1 | 0.6 | -470 | Alto
2 |  | -493 | -501 | -528 | -505 | -519 | -532 | Alto |  |  | 2 | 0.9 | -420 | Alto
3 |  | -496 | -494 |  |  | -520 | -540 | Alto |  |  | 3 | 1.2 | -350 | Alto
4 |  | -512 | -485 |  |  |  |  | Alto |  |  | 4 | 1.5 | -250 | Intermedio
5 |  | -500 | -470 |  |  |  |  | Alto, > 90% |  |  | 5 | 1.8 | -240 | Intermedio
6 |  | -493 | -400 |  |  |  |  | Alto, > 90% |  |  | 6 | 2.1 | -250 | Intermedio
7 | 0.9 | -405 | -495 | -526 | -505 | -510 | -511 | Alto |  |  | 7 | 2.4 | -200 | Bajo
8 |  | -490 | -490 | -519 | -506 | -512 | -525 | Alto |  |  | 8 | 2.7 | -180 | Bajo
9 |  | -492 | -492 | -510 | -529 | -518 | -540 | Alto |  |  | 9 | 3 | -170 | Bajo
10 |  | -510 | -475 | -522 | -530 |  |  | Alto |  |  | 10 | 3.3 | -200 | Bajo
11 |  | -502 | -477 | -513 | -498 |  |  | Alto, > 90% |  |  | 11 | 3.6 | -130 | Bajo
12 |  | -490 | -401 | -516 | -499 |  |  | Alto, > 90% |  |  | 12 | 3.9 | -100 | Bajo
13 | 1.2 | -480 | -490 | -520 | -503 | -512 | -506 | Alto
14 |  | -490 | -482 | -514 | -498 | -506 | -522 | Alto
15 |  | -486 | -485 | -503 | -521 | -514 | -535 | Alto
16 |  | -500 | -465 | -508 | -534 |  |  | Alto
17 |  | -495 | -466 | -501 | -491 |  |  | Alto, > 90%
18 |  | -486 | -474 | -509 | -498 |  |  | Alto, > 90%
19 | 1.8 | -582 | -596 | -532 | -436 | -515 | -441 | Alto
20 |  | -598 | -560 | -523 | -441 | -482 | -444 | Alto
21 |  | -581 | -532 | -532 | -488 | -496 | -435 | Alto
22 |  | -590 | -576 | -490 | -459 |  |  | Alto
23 |  | -582 | -586 | -530 | -458 |  |  | Alto
24 |  | -580 | -591 | -490 | -402 |  |  | Alto
25 | 2.1 | -441 | -360 |  |  | -355 | -424 | Alto, > 90%
26 |  | -468 | -358 |  |  | -331 | -430 | Alto, > 90%
27 |  | -488 | -368 |  |  | -345 | -439 | Alto, > 90%
28 |  | -470 | -422 |  |  |  |  | Alto, > 90%
29 |  | -415 | -405 |  |  |  |  | Alto, > 90%
30 |  | -406 | -407 |  |  |  |  | Alto, > 90%
31 | 2.4 | -424 | -349 | -440 | -415 | -335 | -410 | Alto, > 90%
32 |  | -387 | -363 | -397 | -421 | -348 | -425 | Alto, > 90%
33 |  | -400 | -315 | -383 | -470 | -330 | -451 | Alto, > 90%
34 |  | -418 | -325 | -392 | -450 |  |  | Alto, > 90%
35 |  | -452 | -334 | -405 | -471 |  |  | Alto, > 90%
36 |  | -394 | -336 | -425 | -441 |  |  | Alto, > 90%
37 | 2.7 |  |  | -439 | -399 |  |  | Alto, > 90%
38 |  |  |  | -391 | -412 |  |  | Alto, > 90%
39 |  |  |  | -380 | -465 |  |  | Alto, > 90%
40 |  |  |  | -386 | -446 |  |  | Alto, > 90%
41 |  |  |  | -397 | -470 |  |  | Alto, > 90%
42 |  |  |  | -415 | -445 |  |  | Alto, > 90%
43 | 3 |  |  | -454 | -340 | -302 | -405 | Alto, > 90%
44 |  |  |  | -370 | -361 | -265 | -390 | Alto, > 90%
45 |  |  |  | -366 | -390 | -260 | -380 | Alto, > 90%
46 |  |  |  | -389 | -323 |  |  | Alto, > 90%
47 |  |  |  | -397 | -364 |  |  | Alto, > 90%
48 |  |  |  | -415 | -423 |  |  | Alto, > 90%
49 | 3.3 |  |  | -384 | -312 | -285 | -407 | Alto, > 90%
50 |  |  |  | -364 | -292 | -245 | -366 | Alto, > 90%
51 |  |  |  | -391 | -310 | -235 | -371 | Alto, > 90%
52 |  |  |  | -393 | -332 |  |  | Alto, > 90%
53 |  |  |  | -321 | -344 |  |  | Intermedio
54 |  |  |  | -348 | -391 |  |  | Alto, > 90%
55 | 3.9 |  |  | -316 | -282 | -202 | -295 | Intermedio
56 |  |  |  | -323 | -273 | -223 | -302 | Intermedio
57 |  |  |  | -345 | -276 | -198 | -309 | Intermedio
58 |  |  |  | -334 | -295 |  |  | Intermedio
59 |  |  |  | -297 | -292 |  |  | Intermedio
60 |  |  |  | -303 | -338 |  |  | Intermedio

## Hoja3
CONDICIÓN | POTENCIAL | OBSERVACIONES | RIESGO DE
| Cu/CuSO4 |  | DAÑO
(mV)
ESTADO PASIVO |  | Ausencia de Cl
| 0.200 a -0.200 | pH > 12.5 | Despreciable
H2O (HR)
CORROSIÓN | 0.200 a 0.600 | Cl, O2, H2O | Alto
LOCALIZADA |  | (HR)
| 0.150 a 0.600 | Carbonatado | Moderado
|  | O2, H2O, (HR) | Alto
CORROSIÓN | 0.200 a -0.150 | Carbonatado | Bajo
UNIFORME |  | O2, Seco, (HR)
Cl Elevado, H2O
| 0.400 a 0.600 | ó Carbonatado | Alto
H2O, (HR)
CORROSIÓN | < -0.600 | Cl, H2O | Despreciable
UNIFORME |  | (sin O2)