## A1-Fondo
ESCUELA SUPERIOR POLITECNICA DEL LITORAL
Facultad de Ingeniería en ciencias de la Tierra Laboratorio de suelos y Resistencia de Materiales
ANALISIS GRANULOMETRICO
PROYECTO |  |  | Sistema Hídrico del Río Chaguana | [7 empty] | FECHA |  | 2 | Sept | 2002
Obra: Análisis Hidráulico | [6 empty] | Localización: Prov. El Oro |  |  |  | Sondeo:
Muestra: A-1 FONDO | [6 empty] | Para : Tésis de Grado - Christian Vivas
Fuente del Material : Margen Sección Transversal A1 - Río Zapote
Descripción del Material : Arena muy fina
| Tamiz |  |  |  | Peso Parcial | % Retenido |  | %Retenido Acululado |  | %Pasante Acumulado |  | Especificaciones
3"
2 (1/2)"
2"
1 (1/2)"
1"
3/4"
| 1/2" |  |  |  | 13.5 | 1.3759 |  | 1.3759 |  | 98.6241
| 3/8" |  |  |  | 13.4 | 1.3657 |  | 2.7415 |  | 97.2585
1/4"
| No. 4 |  |  |  | 101.6 | 10.3547 |  | 13.0962 |  | 86.9038
No. 6
| No. 8 |  |  |  | 145.9 | 14.8695 |  | 27.9658 |  | 72.0342
| No. 10 |  |  |  | 38.2 | 3.8932 |  | 31.8589 |  | 68.1411
No. 12
| No. 16 |  |  |  | 148.2 | 15.104 |  | 46.9629 |  | 53.0371
| No. 20 |  |  |  | 116.5 | 11.8732 |  | 58.8361 |  | 41.1639
| No. 30 |  |  |  | 107 | 10.905 |  | 69.7411 |  | 30.2589
| No. 40 |  |  |  | 110.8 | 11.2923 |  | 81.0334 |  | 18.9666
| No. 50 |  |  |  | 96.4 | 9.8247 |  | 90.8581 |  | 9.1419
No. 60
| No. 80 |  |  |  | 63.3 | 6.4513 |  | 97.3094 |  | 2.6906
| No. 100 |  |  |  | 10.1 | 1.0294 |  | 98.3388 |  | 1.6612
| No. 200 |  |  |  | 15.1 | 1.5389 |  | 99.8777 |  | 0.1223
No.,,,,,,
| Fondo |  |  |  | 1.2 | 0.1223 |  | 100 |  | 0
| Total |  |  |  | 981.2 | 100
|  | Prueba por : Julio García | [6 empty] | Calculado por : Christian Javier Vivas

## CurvaA1-Fondo
ESCUELA SUPERIOR POLITECNICA DEL LITORAL
Facultad de Ingeniería en ciencias de la Tierra Laboratorio de suelos y Resistencia de Materiales
CURVA GRANULOMETRICA
[5 empty] | 6" |  | 4" |  | 3" | 2" |  | 1,5" |  | 1" |  | 3/4" |  | 1/2" |  | 3/8" |  |  | 1/4" |  | No4 | 6 |  | 8 | 10 | 12 | 16 |  |  | 20 |  | 30 | 40 | 50 | 60 | 80 | 100 |  | 200
100
90
80
70
60
50
40
30
20
10
|  |  | CANTO RODADO |  |  |  |  | 100 | [6 empty] | GRAVA |  |  |  | 10 |  |  | milímetros | [9 empty] | 1 |  |  | ARENA | [6 empty] | 0.1 |  | LIMO O ARCILLA |  |  |  | 0.01
|  | MUESTRA No. |  | PROFUNDIDAD | [6 empty] | Wn |  | WL |  |  |  | WP |  |  |  | IP |  |  | Cu |  |  | Cc |  |  | SUCS |  |  | PROYECTO : |  |  |  |  | Sistema Hídrico del Río Chaguana
|  | A-1 |  | Fondo del Río | [28 empty] | UBICACIÓN : |  |  |  |  | Provincia de El Oro
[33 empty] | PERFORACIÓN No : | [10 empty] | FECHA | 2 | Sep | 2002
*
*
*
*
*
*
*
*
*
*
*
*
*
*

## A3-Fondo
ESCUELA SUPERIOR POLITECNICA DEL LITORAL
Facultad de Ingeniería en ciencias de la Tierra Laboratorio de suelos y Resistencia de Materiales
ANALISIS GRANULOMETRICO
PROYECTO |  |  | Sistema Hídrico del Río Chaguana | [7 empty] | FECHA |  | 2 | Sept | 2002
Obra: Análisis Hidráulico | [6 empty] | Localización: Prov. El Oro |  |  |  | Sondeo:
Muestra: A-3 FONDO | [6 empty] | Para : Tésis de Grado - Christian Javier Vivas
Fuente del Material : Margen Sección Transversal A3 - Río Zapote
Descripción del Material : Arena Gruesa
| Tamiz |  |  |  | Peso Parcial | % Retenido |  | %Retenido Acululado |  | %Pasante Acumulado |  | Especificaciones
3"
2 (1/2)"
2"
1 (1/2)"
1"
3/4"
1/2"
3/8"
1/4"
| No. 4 |  |  |  | 9.6 | 0.9556 |  | 0.9556 |  | 99.0444
No. 6
| No. 8 |  |  |  | 36.3 | 3.6134 |  | 4.569 |  | 95.431
| No. 10 |  |  |  | 20.8 | 2.0705 |  | 6.6395 |  | 93.3605
No. 12
| No. 16 |  |  |  | 143 | 14.2345 |  | 20.874 |  | 79.126
| No. 20 |  |  |  | 204.3 | 20.3365 |  | 41.2104 |  | 58.7896
| No. 30 |  |  |  | 269.5 | 26.8266 |  | 68.037 |  | 31.963
| No. 40 |  |  |  | 217.1 | 21.6106 |  | 89.6476 |  | 10.3524
| No. 50 |  |  |  | 80.6 | 8.0231 |  | 97.6707 |  | 2.3293
No. 60
| No. 80 |  |  |  | 18 | 1.7918 |  | 99.4625 |  | 0.53753
| No. 100 |  |  |  | 2.3 | 0.22895 |  | 99.6914 |  | 0.30858
| No. 200 |  |  |  | 3 | 0.29863 |  | 99.99 |  | 0.0099542
No.,,,,,,
| Fondo |  |  |  | 0.1 | 0.0099542 |  | 100 |  | 0
| Total |  |  |  | 1004.6 | 100
|  | Prueba por : Julio García | [6 empty] | Calculado por : Christian Javier Vivas

## CurvaA3-Fondo
ESCUELA SUPERIOR POLITECNICA DEL LITORAL
Facultad de Ingeniería en ciencias de la Tierra Laboratorio de suelos y Resistencia de Materiales
CURVA GRANULOMETRICA
[5 empty] | 6" |  | 4" |  | 3" | 2" |  | 1,5" |  | 1" |  | 3/4" |  | 1/2" |  | 3/8" |  |  | 1/4" |  | No4 | 6 |  | 8 | 10 | 12 | 16 |  |  | 20 |  | 30 | 40 | 50 | 60 | 80 | 100 |  | 200
100
90
80
70
60
50
40
30
20
10
|  |  | CANTO RODADO |  |  |  |  | 100 | [6 empty] | GRAVA |  |  |  | 10 |  |  | milímetros | [9 empty] | 1 |  |  | ARENA | [6 empty] | 0.1 |  | LIMO O ARCILLA |  |  |  | 0.01
|  | MUESTRA No. |  | PROFUNDIDAD | [6 empty] | Wn |  | WL |  |  |  | WP |  |  |  | IP |  |  | Cu |  |  | Cc |  |  | SUCS |  |  | PROYECTO : |  |  |  |  | Sistema Hídrico del Río Chaguana
|  | A-3 |  | Fondo del Río | [28 empty] | UBICACIÓN : |  |  |  |  | Provincia de El Oro
[33 empty] | PERFORACIÓN No : | [10 empty] | FECHA | 2 | Sep | 2002
*
*
*
*
*
*
*
*
*
*
*

## A3-Margen
ESCUELA SUPERIOR POLITECNICA DEL LITORAL
Facultad de Ingeniería en ciencias de la Tierra Laboratorio de suelos y Resistencia de Materiales
ANALISIS GRANULOMETRICO
PROYECTO |  |  | Sistema Hídrico del Río Chaguana | [7 empty] | FECHA |  | 2 | Sept | 2002
Obra: Análisis Hidráulico | [6 empty] | Localización: Prov. El Oro |  |  |  | Sondeo:
Muestra: A-3 MARGEN | [6 empty] | Para : Tésis de Grado - Christian Javier Vivas
Fuente del Material : Margen Sección Transversal A3 - Río Zapote
Descripción del Material :
| Tamiz |  |  |  | Peso Parcial | % Retenido |  | %Retenido Acululado |  | %Pasante Acumulado |  | Especificaciones
3"
2 (1/2)"
2"
1 (1/2)"
1"
3/4"
1/2"
3/8"
1/4"
| No. 4 |  |  |  | 3.1 | 1.4847 |  | 1.4847 |  | 98.5153
No. 6
| No. 8 |  |  |  | 4.5 | 2.1552 |  | 3.6398 |  | 96.3602
| No. 10 |  |  |  | 1.7 | 0.81418 |  | 4.454 |  | 95.546
No. 12
| No. 16 |  |  |  | 8.5 | 4.0709 |  | 8.5249 |  | 91.4751
| No. 20 |  |  |  | 10.3 | 4.933 |  | 13.4579 |  | 86.5421
| No. 30 |  |  |  | 17.6 | 8.4291 |  | 21.887 |  | 78.113
| No. 40 |  |  |  | 29.1 | 13.9368 |  | 35.8238 |  | 64.1762
| No. 50 |  |  |  | 32.7 | 15.6609 |  | 51.4847 |  | 48.5153
No. 60
| No. 80 |  |  |  | 37.6 | 18.0077 |  | 69.4923 |  | 30.5077
| No. 100 |  |  |  | 15.8 | 7.567 |  | 77.0594 |  | 22.9406
| No. 200 |  |  |  | 47.7 | 22.8448 |  | 99.9042 |  | 0.095785
No.,,,,,,
| Fondo |  |  |  | 0.2 | 0.095785 |  | 100 |  | 0
| Total |  |  |  | 208.8 | 100
|  | Prueba por : Julio García | [6 empty] | Calculado por : Christian Javier Vivas

## CurvaA3-Margen
ESCUELA SUPERIOR POLITECNICA DEL LITORAL
Facultad de Ingeniería en ciencias de la Tierra Laboratorio de suelos y Resistencia de Materiales
CURVA GRANULOMETRICA
[5 empty] | 6" |  | 4" |  | 3" | 2" |  | 1,5" |  | 1" |  | 3/4" |  | 1/2" |  | 3/8" |  |  | 1/4" |  | No4 | 6 |  | 8 | 10 | 12 | 16 |  |  | 20 |  | 30 | 40 | 50 | 60 | 80 | 100 |  | 200
100
90
80
70
60
50
40
30
20
10
|  |  | CANTO RODADO |  |  |  |  | 100 | [6 empty] | GRAVA |  |  |  | 10 |  |  | milímetros | [9 empty] | 1 |  |  | ARENA | [6 empty] | 0.1 |  | LIMO O ARCILLA |  |  |  | 0.01
|  | MUESTRA No. |  | PROFUNDIDAD | [6 empty] | Wn |  | WL |  |  |  | WP |  |  |  | IP |  |  | Cu |  |  | Cc |  |  | SUCS |  |  | PROYECTO : |  |  |  |  | Sistema Hídrico del Río Chaguana
|  | A-3 |  | Márgenes del Río | [28 empty] | UBICACIÓN : |  |  |  |  | Provincia de El Oro
[33 empty] | PERFORACIÓN No : | [10 empty] | FECHA | 2 | Sep | 2002
*
*
*
*
*
*
*
*
*
*
*

## A4-Fondo
ESCUELA SUPERIOR POLITECNICA DEL LITORAL
Facultad de Ingeniería en ciencias de la Tierra Laboratorio de suelos y Resistencia de Materiales
ANALISIS GRANULOMETRICO
PROYECTO |  |  | Sistema Hídrico del Río Chaguana | [7 empty] | FECHA |  | 2 | Sept | 2002
Obra: Análisis Hidráulico | [6 empty] | Localización: Prov. El Oro |  |  |  | Sondeo:
Muestra: A-4 FONDO | [6 empty] | Para : Tésis de Grado - Christian Javier Vivas
Fuente del Material : Margen Sección Transversal A4 - Río Zapote
Descripción del Material :
| Tamiz |  |  |  | Peso Parcial | % Retenido |  | %Retenido Acululado |  | %Pasante Acumulado |  | Especificaciones
3"
2 (1/2)"
2"
1 (1/2)"
1"
3/4"
1/2"
| 3/8" |  |  |  | 20.65 | 2.0684 |  | 2.0684 |  | 97.9316
1/4"
| No. 4 |  |  |  | 64.8 | 6.4908 |  | 8.5592 |  | 91.4408
No. 6
| No. 8 |  |  |  | 90.2 | 9.035 |  | 17.5942 |  | 82.4058
| No. 10 |  |  |  | 23.05 | 2.3088 |  | 19.903 |  | 80.097
No. 12
| No. 16 |  |  |  | 117.7 | 11.7896 |  | 31.6926 |  | 68.3074
| No. 20 |  |  |  | 138.2 | 13.843 |  | 45.5356 |  | 54.4644
| No. 30 |  |  |  | 179.6 | 17.9899 |  | 63.5255 |  | 36.4745
| No. 40 |  |  |  | 209.1 | 20.9448 |  | 84.4702 |  | 15.5298
| No. 50 |  |  |  | 88 | 8.8146 |  | 93.2849 |  | 6.7151
No. 60
| No. 80 |  |  |  | 47 | 4.7078 |  | 97.9927 |  | 2.0073
| No. 100 |  |  |  | 10.8 | 1.0818 |  | 99.0745 |  | 0.92554
| No. 200 |  |  |  | 8.9 | 0.89148 |  | 99.9659 |  | 0.034057
No.,,,,,,
| Fondo |  |  |  | 0.34 | 0.034057 |  | 100 |  | 0
| Total |  |  |  | 998.34 | 100
|  | Prueba por : Julio García | [6 empty] | Calculado por : Christian Javier Vivas

## CurvaA4-Fondo
ESCUELA SUPERIOR POLITECNICA DEL LITORAL
Facultad de Ingeniería en ciencias de la Tierra Laboratorio de suelos y Resistencia de Materiales
CURVA GRANULOMETRICA
[5 empty] | 6" |  | 4" |  | 3" | 2" |  | 1,5" |  | 1" |  | 3/4" |  | 1/2" |  | 3/8" |  |  | 1/4" |  | No4 | 6 |  | 8 | 10 | 12 | 16 |  |  | 20 |  | 30 | 40 | 50 | 60 | 80 | 100 |  | 200
100
90
80
70
60
50
40
30
20
10
|  |  | CANTO RODADO |  |  |  |  | 100 | [6 empty] | GRAVA |  |  |  | 10 |  |  | milímetros | [9 empty] | 1 |  |  | ARENA | [6 empty] | 0.1 |  | LIMO O ARCILLA |  |  |  | 0.01
|  | MUESTRA No. |  | PROFUNDIDAD | [6 empty] | Wn |  | WL |  |  |  | WP |  |  |  | IP |  |  | Cu |  |  | Cc |  |  | SUCS |  |  | PROYECTO : |  |  |  |  | Sistema Hídrico del Río Chaguana
|  | A-4 |  | Fondo del Río | [28 empty] | UBICACIÓN : |  |  |  |  | Provincia de El Oro
[33 empty] | PERFORACIÓN No : | [10 empty] | FECHA | 2 | Sep | 2002
*
*
*
*
*
*
*
*
*
*
*
*

## A6-Fondo
ESCUELA SUPERIOR POLITECNICA DEL LITORAL
Facultad de Ingeniería en ciencias de la Tierra Laboratorio de suelos y Resistencia de Materiales
ANALISIS GRANULOMETRICO
PROYECTO |  |  | Sistema Hídrico del Río Chaguana | [7 empty] | FECHA |  | 2 | Sept | 2002
Obra: Análisis Hidráulico | [6 empty] | Localización: Prov. El Oro |  |  |  | Sondeo:
Muestra: A-6 FONDO | [6 empty] | Para : Tésis de Grado - Christian Vivas
Fuente del Material : Fondo de la Sección Transversal A6 - Río Zapote
Descripción del Material :
| Tamiz |  |  |  | Peso Parcial | % Retenido |  | %Retenido Acululado |  | %Pasante Acumulado |  | Especificaciones
3"
2 (1/2)"
2"
1 (1/2)"
1"
3/4"
1/2"
3/8"
1/4"
No. 4
No. 6
| No. 8 |  |  |  | 0.5 | 0.10073 |  | 0.10073 |  | 99.8993
| No. 10 |  |  |  | 0.6 | 0.12087 |  | 0.2216 |  | 99.7784
No. 12
| No. 16 |  |  |  | 11.2 | 2.2562 |  | 2.4778 |  | 97.5222
| No. 20 |  |  |  | 53.9 | 10.8582 |  | 13.336 |  | 86.664
| No. 30 |  |  |  | 137.9 | 27.78 |  | 41.116 |  | 58.884
| No. 40 |  |  |  | 167.5 | 33.7429 |  | 74.859 |  | 25.141
| No. 50 |  |  |  | 83.9 | 16.9017 |  | 91.7607 |  | 8.2393
No. 60
| No. 80 |  |  |  | 37 | 7.4537 |  | 99.2143 |  | 0.78566
| No. 100 |  |  |  | 2.2 | 0.44319 |  | 99.6575 |  | 0.34247
| No. 200 |  |  |  | 1.6 | 0.32232 |  | 99.9799 |  | 0.020145
No.,,,,,,
| Fondo |  |  |  | 0.1 | 0.020145 |  | 100 |  | 0
| Total |  |  |  | 496.4 | 100
|  | Prueba por : Julio García | [6 empty] | Calculado por : Christian Javier Vivas

## CurvaA6-Fondo
ESCUELA SUPERIOR POLITECNICA DEL LITORAL
Facultad de Ingeniería en ciencias de la Tierra Laboratorio de suelos y Resistencia de Materiales
CURVA GRANULOMETRICA
[5 empty] | 6" |  | 4" |  | 3" | 2" |  | 1,5" |  | 1" |  | 3/4" |  | 1/2" |  | 3/8" |  |  | 1/4" |  | No4 | 6 |  | 8 | 10 | 12 | 16 |  |  | 20 |  | 30 | 40 | 50 | 60 | 80 | 100 |  | 200
100
90
80
70
60
50
40
30
20
10
|  |  | CANTO RODADO |  |  |  |  | 100 | [6 empty] | GRAVA |  |  |  | 10 |  |  | milímetros | [9 empty] | 1 |  |  | ARENA | [6 empty] | 0.1 |  | LIMO O ARCILLA |  |  |  | 0.01
|  | MUESTRA No. |  | PROFUNDIDAD | [6 empty] | Wn |  | WL |  |  |  | WP |  |  |  | IP |  |  | Cu |  |  | Cc |  |  | SUCS |  |  | PROYECTO : |  |  |  |  | Sistema Hídrico del Río Chaguana
|  | A-6 |  | Fondo del Río | [28 empty] | UBICACIÓN : |  |  |  |  | Provincia de El Oro
[33 empty] | PERFORACIÓN No : | [10 empty] | FECHA | 2 | Sep | 2002
*
*
*
*
*
*
*
*
*
*

## A7-Fondo
ESCUELA SUPERIOR POLITECNICA DEL LITORAL
Facultad de Ingeniería en ciencias de la Tierra Laboratorio de suelos y Resistencia de Materiales
ANALISIS GRANULOMETRICO
PROYECTO |  |  | Sistema Hídrico del Río Chaguana | [7 empty] | FECHA |  | 2 | Sept | 2002
Obra: Análisis Hidráulico | [6 empty] | Localización: Prov. El Oro |  |  |  | Sondeo:
Muestra: A-7 FONDO | [6 empty] | Para : Tésis de Grado - Christian Javier Vivas
Fuente del Material : Fondo de la Sección Transversal A7 - Río Zapote
Descripción del Material :
| Tamiz |  |  |  | Peso Parcial | % Retenido |  | %Retenido Acululado |  | %Pasante Acumulado |  | Especificaciones
3"
2 (1/2)"
2"
1 (1/2)"
1"
| 3/4" |  |  |  | 53 | 5.3282 |  | 5.3282 |  | 94.6718
| 1/2" |  |  |  | 15.3 | 1.5382 |  | 6.8664 |  | 93.1336
| 3/8" |  |  |  | 12.3 | 1.2366 |  | 8.1029 |  | 91.8971
1/4"
| No. 4 |  |  |  | 17.7 | 1.7794 |  | 9.8824 |  | 90.1176
No. 6
| No. 8 |  |  |  | 34 | 3.4181 |  | 13.3005 |  | 86.6995
| No. 10 |  |  |  | 15.7 | 1.5784 |  | 14.8789 |  | 85.1211
No. 12
| No. 16 |  |  |  | 101.2 | 10.1739 |  | 25.0528 |  | 74.9472
| No. 20 |  |  |  | 154.9 | 15.5725 |  | 40.6253 |  | 59.3747
| No. 30 |  |  |  | 199.5 | 20.0563 |  | 60.6816 |  | 39.3184
| No. 40 |  |  |  | 225.4 | 22.6601 |  | 83.3417 |  | 16.6583
| No. 50 |  |  |  | 104.2 | 10.4755 |  | 93.8172 |  | 6.1828
No. 60
| No. 80 |  |  |  | 50.1 | 5.0367 |  | 98.8539 |  | 1.1461
| No. 100 |  |  |  | 6.1 | 0.61325 |  | 99.4672 |  | 0.53282
| No. 200 |  |  |  | 5 | 0.50266 |  | 99.9698 |  | 0.03016
No.,,,,,,
| Fondo |  |  |  | 0.3 | 0.03016 |  | 100 |  | 0
| Total |  |  |  | 994.7 | 100
|  | Prueba por : Julio García | [6 empty] | Calculado por : Christian Javier Vivas

## CurvaA7-Fondo
ESCUELA SUPERIOR POLITECNICA DEL LITORAL
Facultad de Ingeniería en ciencias de la Tierra Laboratorio de suelos y Resistencia de Materiales
CURVA GRANULOMETRICA
[5 empty] | 6" |  | 4" |  | 3" | 2" |  | 1,5" |  | 1" |  | 3/4" |  | 1/2" |  | 3/8" |  |  | 1/4" |  | No4 | 6 |  | 8 | 10 | 12 | 16 |  |  | 20 |  | 30 | 40 | 50 | 60 | 80 | 100 |  | 200
100
90
80
70
60
50
40
30
20
10
|  |  | CANTO RODADO |  |  |  |  | 100 | [6 empty] | GRAVA |  |  |  | 10 |  |  | milímetros | [9 empty] | 1 |  |  | ARENA | [6 empty] | 0.1 |  | LIMO O ARCILLA |  |  |  | 0.01
|  | MUESTRA No. |  | PROFUNDIDAD | [6 empty] | Wn |  | WL |  |  |  | WP |  |  |  | IP |  |  | Cu |  |  | Cc |  |  | SUCS |  |  | PROYECTO : |  |  |  |  | Sistema Hídrico del Río Chaguana
|  | A-7 |  | Fondo del Río | [28 empty] | UBICACIÓN : |  |  |  |  | Provincia de El Oro
[33 empty] | PERFORACIÓN No : | [10 empty] | FECHA | 2 | Sep | 2002
*
*
*
*
*
*
*
*
*
*
*
*
*
*

## A7-Margen
ESCUELA SUPERIOR POLITECNICA DEL LITORAL
Facultad de Ingeniería en ciencias de la Tierra Laboratorio de suelos y Resistencia de Materiales
ANALISIS GRANULOMETRICO
PROYECTO |  |  | Sistema Hídrico del Río Chaguana | [7 empty] | FECHA |  | 2 | Sept | 2002
Obra: Análisis Hidráulico | [6 empty] | Localización: Prov. El Oro |  |  |  | Sondeo:
Muestra: A-7 MARGEN | [6 empty] | Para : Tésis de Grado - Christian Vivas
Fuente del Material : Margen Sección Transversal A 7 - Río Zapote
Descripción del Material :
| Tamiz |  |  |  | Peso Parcial | % Retenido |  | %Retenido Acululado |  | %Pasante Acumulado |  | Especificaciones
3"
2 (1/2)"
2"
1 (1/2)"
1"
3/4"
1/2"
3/8"
1/4"
No. 4
No. 6
| No. 8 |  |  |  | 7.7 | 0.853 |  | 0.853 |  | 99.147
| No. 10 |  |  |  | 5.3 | 0.58713 |  | 1.4401 |  | 98.5599
No. 12
| No. 16 |  |  |  | 57.7 | 6.3919 |  | 7.8321 |  | 92.1679
| No. 20 |  |  |  | 107.5 | 11.9087 |  | 19.7408 |  | 80.2592
| No. 30 |  |  |  | 183.4 | 20.3168 |  | 40.0576 |  | 59.9424
| No. 40 |  |  |  | 248.2 | 27.4953 |  | 67.5529 |  | 32.4471
| No. 50 |  |  |  | 144.8 | 16.0408 |  | 83.5937 |  | 16.4063
| No. 60 |  |  |  | 102.2 | 11.3216 |  | 94.9153 |  | 5.0847
| No. 80 |  |  |  | 18.9 | 2.0937 |  | 97.009 |  | 2.991
| No. 100 |  |  |  | 24.4 | 2.703 |  | 99.712 |  | 0.28802
No. 200
No.,,,,,,
| Fondo |  |  |  | 2.6 | 0.28802 |  | 100 |  | 0
| Total |  |  |  | 902.7 | 100
|  | Prueba por : Juio García | [6 empty] | Calculado por : Christian Javier Vivas

## CurvaA7-Margen
ESCUELA SUPERIOR POLITECNICA DEL LITORAL
Facultad de Ingeniería en ciencias de la Tierra Laboratorio de suelos y Resistencia de Materiales
CURVA GRANULOMETRICA
[5 empty] | 6" |  | 4" |  | 3" | 2" |  | 1,5" |  | 1" |  | 3/4" |  | 1/2" |  | 3/8" |  |  | 1/4" |  | No4 | 6 |  | 8 | 10 | 12 | 16 |  |  | 20 |  | 30 | 40 | 50 | 60 | 80 | 100 |  | 200
100
90
80
70
60
50
40
30
20
10
|  |  | CANTO RODADO |  |  |  |  | 100 | [6 empty] | GRAVA |  |  |  | 10 |  |  | milímetros | [9 empty] | 1 |  |  | ARENA | [6 empty] | 0.1 |  | LIMO O ARCILLA |  |  |  | 0.01
|  | MUESTRA No. |  | PROFUNDIDAD | [6 empty] | Wn |  | WL |  |  |  | WP |  |  |  | IP |  |  | Cu |  |  | Cc |  |  | SUCS |  |  | PROYECTO : |  |  |  |  | Sistema Hídrico del Río Chaguana
|  | A-7 |  | Márgenes del Río | [28 empty] | UBICACIÓN : |  |  |  |  | Provincia de El Oro
[33 empty] | PERFORACIÓN No : | [10 empty] | FECHA | 2 | Sep | 2002
*
*
*
*
*
*
*
*
*
*

## A 11-Margen
ESCUELA SUPERIOR POLITECNICA DEL LITORAL
Facultad de Ingeniería en ciencias de la Tierra Laboratorio de suelos y Resistencia de Materiales
ANALISIS GRANULOMETRICO
PROYECTO |  |  | Sistema Hídrico del Río Chaguana | [7 empty] | FECHA |  | 2 | Sept | 2002
Obra: Análisis Hidráulico | [6 empty] | Localización: Prov. El Oro |  |  |  | Sondeo:
Muestra: A-11 MARGEN | [6 empty] | Para : Tésis de Grado - Christian Vivas
Fuente del Material : Margen Sección Transversal A11 - Río Zapote
Descripción del Material :
| Tamiz |  |  |  | Peso Parcial | % Retenido |  | %Retenido Acululado |  | %Pasante Acumulado |  | Especificaciones
3"
2 (1/2)"
2"
1 (1/2)"
1"
3/4"
1/2"
3/8"
1/4"
| No. 4 |  |  |  | 5.6 | 1.4131 |  | 1.4131 |  | 98.5869
No. 6
| No. 8 |  |  |  | 2 | 0.50467 |  | 1.9177 |  | 98.0823
| No. 10 |  |  |  | 1 | 0.25233 |  | 2.1701 |  | 97.8299
No. 12
| No. 16 |  |  |  | 5.3 | 1.3374 |  | 3.5074 |  | 96.4926
| No. 20 |  |  |  | 9.6 | 2.4224 |  | 5.9299 |  | 94.0701
| No. 30 |  |  |  | 19.8 | 4.9962 |  | 10.9261 |  | 89.0739
| No. 40 |  |  |  | 48.1 | 12.1373 |  | 23.0633 |  | 76.9367
| No. 50 |  |  |  | 78.1 | 19.7073 |  | 42.7706 |  | 57.2294
| No. 60 |  |  |  | 118.3 | 29.8511 |  | 72.6218 |  | 27.3782
| No. 80 |  |  |  | 45 | 11.355 |  | 83.9768 |  | 16.0232
| No. 100 |  |  |  | 62 | 15.6447 |  | 99.6215 |  | 0.3785
| No. 200 |  |  |  | 0.2 | 0.050467 |  | 99.672 |  | 0.32803
No.,,,,,,
| Fondo |  |  |  | 1.3 | 0.32803 |  | 100 |  | 0
| Total |  |  |  | 396.3 | 100
|  | Prueba por : Julio García | [6 empty] | Calculado por : Christian Javier Vivas

## CurvaA11- Margen
ESCUELA SUPERIOR POLITECNICA DEL LITORAL
Facultad de Ingeniería en ciencias de la Tierra Laboratorio de suelos y Resistencia de Materiales
CURVA GRANULOMETRICA
[5 empty] | 6" |  | 4" |  | 3" | 2" |  | 1,5" |  | 1" |  | 3/4" |  | 1/2" |  | 3/8" |  |  | 1/4" |  | No4 | 6 |  | 8 | 10 | 12 | 16 |  |  | 20 |  | 30 | 40 | 50 | 60 | 80 | 100 |  | 200
100
90
80
70
60
50
40
30
20
10
|  |  | CANTO RODADO |  |  |  |  | 100 | [6 empty] | GRAVA |  |  |  | 10 |  |  | milímetros | [9 empty] | 1 |  |  | ARENA | [6 empty] | 0.1 |  | LIMO O ARCILLA |  |  |  | 0.01
|  | MUESTRA No. |  | PROFUNDIDAD | [6 empty] | Wn |  | WL |  |  |  | WP |  |  |  | IP |  |  | Cu |  |  | Cc |  |  | SUCS |  |  | PROYECTO : |  |  |  |  | Sistema Hídrico del Río Chaguana
|  | A-11 |  | Márgenes del Río | [28 empty] | UBICACIÓN : |  |  |  |  | Provincia de El Oro
[33 empty] | PERFORACIÓN No : | [10 empty] | FECHA | 2 | Sep | 2002
*
*
*
*
*
*
*
*
*
*
*

## A12-Margen
ESCUELA SUPERIOR POLITECNICA DEL LITORAL
Facultad de Ingeniería en ciencias de la Tierra Laboratorio de suelos y Resistencia de Materiales
ANALISIS GRANULOMETRICO
PROYECTO |  |  | Sistema Hídrico del Río Chaguana | [7 empty] | FECHA |  | 2 | Sept | 2002
Obra: Análisis Hidráulico | [6 empty] | Localización: Prov. El Oro |  |  |  | Sondeo:
Muestra: A-12 MARGEN | [6 empty] | Para : Tésis de Grado - Christian Vivas
Fuente del Material : Margen Sección Transversal A12 - Río Zapote
Descripción del Material :
| Tamiz |  |  |  | Peso Parcial | % Retenido |  | %Retenido Acululado |  | %Pasante Acumulado |  | Especificaciones
3"
2 (1/2)"
2"
1 (1/2)"
1"
3/4"
1/2"
3/8"
1/4"
No. 4
No. 6
| No. 8 |  |  |  | 0.1 | 0.034211 |  | 0.034211 |  | 99.9658
| No. 10 |  |  |  | 0.1 | 0.034211 |  | 0.068423 |  | 99.9316
No. 12
| No. 16 |  |  |  | 0.2 | 0.068423 |  | 0.13685 |  | 99.8632
| No. 20 |  |  |  | 0.3 | 0.10263 |  | 0.23948 |  | 99.7605
| No. 30 |  |  |  | 0.4 | 0.13685 |  | 0.37633 |  | 99.6237
| No. 40 |  |  |  | 1.7 | 0.58159 |  | 0.95792 |  | 99.0421
| No. 50 |  |  |  | 17.4 | 5.9528 |  | 6.9107 |  | 93.0893
No. 60
| No. 80 |  |  |  | 141.1 | 48.2723 |  | 55.183 |  | 44.817
| No. 100 |  |  |  | 52.3 | 17.8926 |  | 73.0756 |  | 26.9244
| No. 200 |  |  |  | 75.7 | 25.898 |  | 98.9737 |  | 1.0263
No.,,,,,,
| Fondo |  |  |  | 3 | 1.0263 |  | 100 |  | 0
| Total |  |  |  | 292.3 | 100
|  | Prueba por : Julio García | [6 empty] | Calculado por : Christian Javier Vivas

## CurvaA12-Margen
ESCUELA SUPERIOR POLITECNICA DEL LITORAL
Facultad de Ingeniería en ciencias de la Tierra Laboratorio de suelos y Resistencia de Materiales
CURVA GRANULOMETRICA
[5 empty] | 6" |  | 4" |  | 3" | 2" |  | 1,5" |  | 1" |  | 3/4" |  | 1/2" |  | 3/8" |  |  | 1/4" |  | No4 | 6 |  | 8 | 10 | 12 | 16 |  |  | 20 |  | 30 | 40 | 50 | 60 | 80 | 100 |  | 200
100
90
80
70
60
50
40
30
20
10
|  |  | CANTO RODADO |  |  |  |  | 100 | [6 empty] | GRAVA |  |  |  | 10 |  |  | milímetros | [9 empty] | 1 |  |  | ARENA | [6 empty] | 0.1 |  | LIMO O ARCILLA |  |  |  | 0.01
|  | MUESTRA No. |  | PROFUNDIDAD | [6 empty] | Wn |  | WL |  |  |  | WP |  |  |  | IP |  |  | Cu |  |  | Cc |  |  | SUCS |  |  | PROYECTO : |  |  |  |  | Sistema Hídrico del Río Chaguana
|  | A-12 |  | Márgenes del Río | [28 empty] | UBICACIÓN : |  |  |  |  | Provincia de El Oro
[33 empty] | PERFORACIÓN No : | [10 empty] | FECHA | 2 | Sep | 2002
*
*
*
*
*
*
*
*
*

## A13-Fondo
ESCUELA SUPERIOR POLITECNICA DEL LITORAL
Facultad de Ingeniería en ciencias de la Tierra Laboratorio de suelos y Resistencia de Materiales
ANALISIS GRANULOMETRICO
PROYECTO |  |  | Sistema Hídrico del Río Chaguana | [7 empty] | FECHA |  | 2 | Sept | 2002
Obra: Análisis Hidráulico | [6 empty] | Localización: Prov. El Oro |  |  |  | Sondeo:
Muestra: A-13 FONDO | [6 empty] | Para : Tésis de Grado - Christian Vivas
Fuente del Material : Margen Sección Transversal A13 - Río Chaguana
Descripción del Material :
| Tamiz |  |  |  | Peso Parcial | % Retenido |  | %Retenido Acululado |  | %Pasante Acumulado |  | Especificaciones
| 3" |  |  |  | 106.6 | 8.492 |  | 8.492 |  | 91.508
2 (1/2)"
2"
| 1 (1/2)" |  |  |  | 230 | 18.3223 |  | 26.8143 |  | 73.1857
| 1" |  |  |  | 475 | 37.8396 |  | 64.6539 |  | 35.3461
| 3/4" |  |  |  | 151 | 12.029 |  | 76.6829 |  | 23.3171
| 1/2" |  |  |  | 147.8 | 11.7741 |  | 88.4569 |  | 11.5431
| 3/8" |  |  |  | 63.8 | 5.0825 |  | 93.5394 |  | 6.4606
1/4"
| No. 4 |  |  |  | 38.7 | 3.0829 |  | 96.6223 |  | 3.3777
No. 6
| No. 8 |  |  |  | 17.3 | 1.3782 |  | 98.0005 |  | 1.9995
| No. 10 |  |  |  | 2.2 | 0.17526 |  | 98.1757 |  | 1.8243
No. 12
| No. 16 |  |  |  | 5.8 | 0.46204 |  | 98.6378 |  | 1.3622
| No. 20 |  |  |  | 4 | 0.31865 |  | 98.9564 |  | 1.0436
| No. 30 |  |  |  | 4.6 | 0.36645 |  | 99.3229 |  | 0.67713
| No. 40 |  |  |  | 4.1 | 0.32662 |  | 99.6495 |  | 0.35051
| No. 50 |  |  |  | 2.7 | 0.21509 |  | 99.8646 |  | 0.13543
No. 60
| No. 80 |  |  |  | 1.1 | 0.087628 |  | 99.9522 |  | 0.047797
| No. 100 |  |  |  | 0.2 | 0.015932 |  | 99.9681 |  | 0.031865
| No. 200 |  |  |  | 0.2 | 0.015932 |  | 99.9841 |  | 0.015932
No.,,,,,,
| Fondo |  |  |  | 0.2 | 0.015932 |  | 100 |  | 0
| Total |  |  |  | 1255.3 | 100
|  | Prueba por : Julio García | [6 empty] | Calculado por : Christian Javier Vivas

## CurvaA13-Fondo
ESCUELA SUPERIOR POLITECNICA DEL LITORAL
Facultad de Ingeniería en ciencias de la Tierra Laboratorio de suelos y Resistencia de Materiales
CURVA GRANULOMETRICA
[5 empty] | 6" |  | 4" |  | 3" | 2" |  | 1,5" |  | 1" |  | 3/4" |  | 1/2" |  | 3/8" |  |  | 1/4" |  | No4 | 6 |  | 8 | 10 | 12 | 16 |  |  | 20 |  | 30 | 40 | 50 | 60 | 80 | 100 |  | 200
100
90
80
70
60
50
40
30
20
10
|  |  | CANTO RODADO |  |  |  |  | 100 | [6 empty] | GRAVA |  |  |  | 10 |  |  | milímetros | [9 empty] | 1 |  |  | ARENA | [6 empty] | 0.1 |  | LIMO O ARCILLA |  |  |  | 0.01
|  | MUESTRA No. |  | PROFUNDIDAD | [6 empty] | Wn |  | WL |  |  |  | WP |  |  |  | IP |  |  | Cu |  |  | Cc |  |  | SUCS |  |  | PROYECTO : |  |  |  |  | Sistema Hídrico del Río Chaguana
|  | A-13 |  | Fondo del Río | [28 empty] | UBICACIÓN : |  |  |  |  | Provincia de El Oro
[33 empty] | PERFORACIÓN No : | [10 empty] | FECHA | 2 | Sep | 2002

## A16-Fondo
ESCUELA SUPERIOR POLITECNICA DEL LITORAL
Facultad de Ingeniería en ciencias de la Tierra Laboratorio de suelos y Resistencia de Materiales
ANALISIS GRANULOMETRICO
PROYECTO |  |  | Sistema Hídrico del Río Chaguana | [7 empty] | FECHA |  | 2 | Sept | 2002
Obra: Análisis Hidráulico | [6 empty] | Localización: Prov. El Oro |  |  |  | Sondeo:
Muestra: A-16 FONDO | [6 empty] | Para : Tésis de Grado - Christian Vivas
Fuente del Material : Margen Sección Transversal A16 - Río Chaguana
Descripción del Material :
| Tamiz |  |  |  | Peso Parcial | % Retenido |  | %Retenido Acululado |  | %Pasante Acumulado |  | Especificaciones
3"
2 (1/2)"
2"
1 (1/2)"
1"
| 3/4" |  |  |  | 35.3 | 3.1289 |  | 3.1289 |  | 96.8711
| 1/2" |  |  |  | 110.4 | 9.7855 |  | 12.9144 |  | 87.0856
| 3/8" |  |  |  | 154.4 | 13.6855 |  | 26.5999 |  | 73.4001
1/4"
| No. 4 |  |  |  | 182.2 | 16.1496 |  | 42.7495 |  | 57.2505
No. 6
| No. 8 |  |  |  | 83 | 7.3569 |  | 50.1064 |  | 49.8936
| No. 10 |  |  |  | 19.2 | 1.7018 |  | 51.8082 |  | 48.1918
No. 12
| No. 16 |  |  |  | 14.2 | 1.2586 |  | 53.0668 |  | 46.9332
| No. 20 |  |  |  | 74.7 | 6.6212 |  | 59.688 |  | 40.312
| No. 30 |  |  |  | 95.1 | 8.4294 |  | 68.1174 |  | 31.8826
| No. 40 |  |  |  | 122.4 | 10.8491 |  | 78.9665 |  | 21.0335
| No. 50 |  |  |  | 106.4 | 9.431 |  | 88.3974 |  | 11.6026
| No. 60 |  |  |  | 92.5 | 8.1989 |  | 96.5963 |  | 3.4037
| No. 80 |  |  |  | 21.6 | 1.9146 |  | 98.5109 |  | 1.4891
| No. 100 |  |  |  | 16.4 | 1.4536 |  | 99.9645 |  | 0.035455
No. 200
No.,,,,,,
| Fondo |  |  |  | 0.4 | 0.035455 |  | 100 |  | 0
| Total |  |  |  | 1128.2 | 100
|  | Prueba por : Julio García | [6 empty] | Calculado por : Christian Javier Vivas

## CurvaA16-Fondo
ESCUELA SUPERIOR POLITECNICA DEL LITORAL
Facultad de Ingeniería en ciencias de la Tierra Laboratorio de suelos y Resistencia de Materiales
CURVA GRANULOMETRICA
[5 empty] | 6" |  | 4" |  | 3" | 2" |  | 1,5" |  | 1" |  | 3/4" |  | 1/2" |  | 3/8" |  |  | 1/4" |  | No4 | 6 |  | 8 | 10 | 12 | 16 |  |  | 20 |  | 30 | 40 | 50 | 60 | 80 | 100 |  | 200
100
90
80
70
60
50
40
30
20
10
|  |  | CANTO RODADO |  |  |  |  | 100 | [6 empty] | GRAVA |  |  |  | 10 |  |  | milímetros | [9 empty] | 1 |  |  | ARENA | [6 empty] | 0.1 |  | LIMO O ARCILLA |  |  |  | 0.01
|  | MUESTRA No. |  | PROFUNDIDAD | [6 empty] | Wn |  | WL |  |  |  | WP |  |  |  | IP |  |  | Cu |  |  | Cc |  |  | SUCS |  |  | PROYECTO : |  |  |  |  | Sistema Hídrico del Río Chaguana
|  | A-16 |  | Fondo del Río | [28 empty] | UBICACIÓN : |  |  |  |  | Provincia de El Oro
[33 empty] | PERFORACIÓN No : | [10 empty] | FECHA | 2 | Sep | 2002

## A17-Fondo
ESCUELA SUPERIOR POLITECNICA DEL LITORAL
Facultad de Ingeniería en ciencias de la Tierra Laboratorio de suelos y Resistencia de Materiales
ANALISIS GRANULOMETRICO
PROYECTO |  |  | Sistema Hídrico del Río Chaguana | [7 empty] | FECHA |  | 2 | Sept | 2002
Obra: Análisis Hidráulico | [6 empty] | Localización: Prov. El Oro |  |  |  | Sondeo:
Muestra: A-17 FONDO | [6 empty] | Para : Tésis de Grado - Christian Vivas
Fuente del Material : Margen Sección Transversal A17 - Río Chaguana
Descripción del Material :
| Tamiz |  |  |  | Peso Parcial | % Retenido |  | %Retenido Acululado |  | %Pasante Acumulado |  | Especificaciones
3"
2 (1/2)"
2"
1 (1/2)"
1"
3/4"
1/2"
3/8"
1/4"
| No. 4 |  |  |  | 5.4 | 0.54038 |  | 0.54038 |  | 99.4596
No. 6
| No. 8 |  |  |  | 53.6 | 5.3638 |  | 5.9041 |  | 94.0959
| No. 10 |  |  |  | 38.5 | 3.8527 |  | 9.7568 |  | 90.2432
No. 12
| No. 16 |  |  |  | 222.1 | 22.2256 |  | 31.9824 |  | 68.0176
| No. 20 |  |  |  | 200.4 | 20.054 |  | 52.0364 |  | 47.9636
| No. 30 |  |  |  | 165.3 | 16.5416 |  | 68.578 |  | 31.422
| No. 40 |  |  |  | 144.1 | 14.4201 |  | 82.9981 |  | 17.0019
| No. 50 |  |  |  | 94.2 | 9.4266 |  | 92.4247 |  | 7.5753
No. 60
| No. 80 |  |  |  | 65.2 | 6.5246 |  | 98.9493 |  | 1.0507
| No. 100 |  |  |  | 6.3 | 0.63044 |  | 99.5797 |  | 0.42029
| No. 200 |  |  |  | 3.9 | 0.39027 |  | 99.97 |  | 0.030021
No.,,,,,,
| Fondo |  |  |  | 0.3 | 0.030021 |  | 100 |  | 0
| Total |  |  |  | 999.3 | 100
|  | Prueba por : Julio García | [6 empty] | Calculado por : Christian Javier Vivas

## CurvaA17-Fondo
ESCUELA SUPERIOR POLITECNICA DEL LITORAL
Facultad de Ingeniería en ciencias de la Tierra Laboratorio de suelos y Resistencia de Materiales
CURVA GRANULOMETRICA
[5 empty] | 6" |  | 4" |  | 3" | 2" |  | 1,5" |  | 1" |  | 3/4" |  | 1/2" |  | 3/8" |  |  | 1/4" |  | No4 | 6 |  | 8 | 10 | 12 | 16 |  |  | 20 |  | 30 | 40 | 50 | 60 | 80 | 100 |  | 200
100
90
80
70
60
50
40
30
20
10
|  |  | CANTO RODADO |  |  |  |  | 100 | [6 empty] | GRAVA |  |  |  | 10 |  |  | milímetros | [9 empty] | 1 |  |  | ARENA | [6 empty] | 0.1 |  | LIMO O ARCILLA |  |  |  | 0.01
|  | MUESTRA No. |  | PROFUNDIDAD | [6 empty] | Wn |  | WL |  |  |  | WP |  |  |  | IP |  |  | Cu |  |  | Cc |  |  | SUCS |  |  | PROYECTO : |  |  |  |  | Sistema Hídrico del Río Chaguana
|  | A-17 |  | Fondo del Río | [28 empty] | UBICACIÓN : |  |  |  |  | Provincia de El Oro
[33 empty] | PERFORACIÓN No : | [10 empty] | FECHA | 2 | Sep | 2002

## A18-Fondo
ESCUELA SUPERIOR POLITECNICA DEL LITORAL
Facultad de Ingeniería en ciencias de la Tierra Laboratorio de suelos y Resistencia de Materiales
ANALISIS GRANULOMETRICO
PROYECTO |  |  | Sistema Hídrico del Río Chaguana | [7 empty] | FECHA |  | 2 | Sept | 2002
Obra: Análisis Hidráulico | [6 empty] | Localización: Prov. El Oro |  |  |  | Sondeo:
Muestra: A-18 FONDO | [6 empty] | Para : Tésis de Grado - Christian Vivas
Fuente del Material : Margen Sección Transversal A 18 - Río Chaguana
Descripción del Material :
| Tamiz |  |  |  | Peso Parcial | % Retenido |  | %Retenido Acululado |  | %Pasante Acumulado |  | Especificaciones
3"
2 (1/2)"
2"
1 (1/2)"
1"
3/4"
1/2"
3/8"
1/4"
| No. 4 |  |  |  | 1 | 0.10192 |  | 0.10192 |  | 99.8981
No. 6
| No. 8 |  |  |  | 7.1 | 0.7236 |  | 0.82552 |  | 99.1745
| No. 10 |  |  |  | 3.5 | 0.35671 |  | 1.1822 |  | 98.8178
No. 12
| No. 16 |  |  |  | 35.4 | 3.6078 |  | 4.7901 |  | 95.2099
| No. 20 |  |  |  | 93.2 | 9.4986 |  | 14.2886 |  | 85.7114
| No. 30 |  |  |  | 186.6 | 19.0175 |  | 33.3062 |  | 66.6938
| No. 40 |  |  |  | 242.5 | 24.7146 |  | 58.0208 |  | 41.9792
| No. 50 |  |  |  | 129.6 | 13.2083 |  | 71.2291 |  | 28.7709
No. 60
| No. 80 |  |  |  | 134.6 | 13.7179 |  | 84.947 |  | 15.053
| No. 100 |  |  |  | 59.3 | 6.0436 |  | 90.9906 |  | 9.0094
| No. 200 |  |  |  | 84.5 | 8.6119 |  | 99.6025 |  | 0.39747
No.,,,,,,
| Fondo |  |  |  | 3.9 | 0.39747 |  | 100 |  | 0
| Total |  |  |  | 981.2 | 100
|  | Prueba por : Julio García | [6 empty] | Calculado por : Christian Vivas

## CirvaA18-Fondo
ESCUELA SUPERIOR POLITECNICA DEL LITORAL
Facultad de Ingeniería en ciencias de la Tierra Laboratorio de suelos y Resistencia de Materiales
CURVA GRANULOMETRICA
[5 empty] | 6" |  | 4" |  | 3" | 2" |  | 1,5" |  | 1" |  | 3/4" |  | 1/2" |  | 3/8" |  |  | 1/4" |  | No4 | 6 |  | 8 | 10 | 12 | 16 |  |  | 20 |  | 30 | 40 | 50 | 60 | 80 | 100 |  | 200
100
90
80
70
60
50
40
30
20
10
|  |  | CANTO RODADO |  |  |  |  | 100 | [6 empty] | GRAVA |  |  |  | 10 |  |  | milímetros | [9 empty] | 1 |  |  | ARENA | [6 empty] | 0.1 |  | LIMO O ARCILLA |  |  |  | 0.01
|  | MUESTRA No. |  | PROFUNDIDAD | [6 empty] | Wn |  | WL |  |  |  | WP |  |  |  | IP |  |  | Cu |  |  | Cc |  |  | SUCS |  |  | PROYECTO : |  |  |  |  | Sistema Hídrico del Río Chaguana
|  | A-18 |  | Fondo del Río | [28 empty] | UBICACIÓN : |  |  |  |  | Provincia de El Oro
[33 empty] | PERFORACIÓN No : | [10 empty] | FECHA | 2 | Sep | 2002