## Hoja1
Aleaciones para extrusión
Material (designación AA) | Temperaturas de homogeneización °C | Tiempo mínimo de homogeneización | Temperatura del contenedor del lingote | Temperatura del lingote | Velocidad de salida del producto (m/min)
Al 99.8-99.9 | 580-600 | 6 | 380 | 420 | 50-100
6063 | 560-580 | 6 | 410 | 460-480 | 35-80
6101 | 560-570 | 6 | 430 | 450-500 | 05-30.