## Hoja1
Aleaciones por orden de dificultad en la forja
Materiales mas forjables | Temperaturas de forja °C
Aleaciones de aluminio | 400-500
Aleaciones de magnesio | 250-350
Aleaciones de Cobre | 600-900
Acero de bajo contenido de carbono | 850-1150
Acero inoxidable martensítico | 1100-1250
Acero inoxidable austenítico | 1100-1250
Aleaciones de Niquel | 1000-1150
Aleaciones de titanio | 700-950
Superaleaciones de base de Hierro | 1050-1180
Superaleaciones de base Cobalto | 1180-1250
Aleaciones de Niobio | 950-1150
Aleaciones de tantalio | 1050-1350
Aleaciones de molibdeno | 1150-1350
Superaleaciones base Niquel | 1050-1200
Aleaciones de tungsteno | 1100-1300
Materiales menos forjables