## Evaluacion
TABLA 11
EVALUACION DE ACUERDO AL "Capítulo 21, norma 21.3.2.1 del documento Requisitos de Reglamento para Concreto Estructural (ACI 318S-05)"
CARACTERISTICAS DE MIEMBROS ESTRUCTURALES | [8 empty] | COMPARACION CON NORMA ACTUAL
COLUMNA TIPO I: | [8 empty] | MINIMO As = 0.01 Ag = |  | 9 | CM2 | < | 9.047787 | TRUE
REFUERZO LONGITUDINAL | [8 empty] | MAXIMO As = 0.06 Ag = |  | 54 | CM2 | > | 9.047787 | TRUE
DIMENSIONES DE COLUMNA | [9 empty] | CUMPLE NORMAS: |  | SI
C1
|  | C1 = | 30 | CM |  |  |  |  | GANCHOS DE ESTRIBOS DEBEN ESTAR A 45º:
| C2 | C2 = | 30 | CM | [5 empty] | CUMPLE NORMAS: |  | SI
|  | AREA Ag =C1xC2 = |  | 900 | CM2 |  |  |  | EMPALMES POR TRASLAPES DEDEN SER EN LA MITAD DE LA COLUMNA
SE USAN | 8 | VARILLAS DE Ø |  | 12 | MM |  |  |  |  | NO EXISTEN TRASLAPES
As = | 9.047787 | CM2
TOTAL As = | 9.047787 | CM2
REFUERZO TRANSVERSAL: | [8 empty] | EN a:
[9 empty] | lo = D = | 30 | CM
[9 empty] | SEPARACION S ≤ 0.25 x DM = |  |  | 7.5 | CM
| lo | a | [6 empty] | SEPARACION REAL = |  | 10 | CM
LUZ | [8 empty] | 10 | ≤ | 7.5 | FALSE
LIBRE
b
EN b:
| lo | a | [6 empty] | SEPARACION S ≤ 6" = |  |  | 13.2 | CM
|  |  | DV = | 27 | CM |  |  |  | SEPARACION REAL = |  | 15 | CM
[9 empty] | 15 | ≤ | 13.2 | FALSE | (ACEPTABLE)
D = DIMENSION MAYOR ENTRE C1 Y C2 = |  |  |  | 30 | CM |  |  |  |  | CUMPLE NORMAS: |  | NO
DM = DIMENSION MENOR ENTRE C1 Y C2 = |  |  |  | 30 | CM
COLUMNA TIPO II: | [8 empty] | MINIMO As = 0.01 Ag = |  | 9 | CM2 | < | 10.68142 | TRUE
REFUERZO LONGITUDINAL | [8 empty] | MAXIMO As = 0.06 Ag = |  | 54 | CM2 | > | 10.68142 | TRUE
DIMENSIONES DE COLUMNA | [9 empty] | CUMPLE NORMAS: |  | SI
C1
|  | C1 = | 30 | CM |  |  |  |  | GANCHOS DE ESTRIBOS DEBEN ESTAR A 45º:
| C2 | C2 = | 30 | CM | [5 empty] | CUMPLE NORMAS: |  | SI
|  | AREA Ag =C1xC2 = |  | 900 | CM2 |  |  |  | EMPALMES POR TRASLAPES DEDEN SER EN LA MITAD DE LA COLUMNA
SE USAN | 4 | VARILLAS DE Ø |  | 14 | MM |  |  |  |  | NO EXISTEN TRASLAPES
As = | 6.157522 | CM2
SE USAN | 4 | VARILLAS DE Ø |  | 12 | MM
As = | 4.523893 | CM2
TOTAL As = | 10.68142 | CM2
REFUERZO TRANSVERSAL: | [8 empty] | EN a:
[9 empty] | lo = D = | 27 | CM
[9 empty] | SEPARACION S ≤ 0.25 x DM = |  |  | 7.5 | CM
[9 empty] | SEPARACION REAL = |  | 10 | CM
LUZ | lo | a | [6 empty] | 10 | ≤ | 7.5 | FALSE
LIBRE
|  | b | [6 empty] | EN b:
[9 empty] | SEPARACION S ≤ 6" = |  |  | 13.2 | CM
| lo | a | [6 empty] | SEPARACION REAL = |  | 15 | CM
|  |  | DV = | 27 | CM |  |  |  | 15 | ≤ | 13.2 | FALSE | (ACEPTABLE)
D = DIMENSION MAYOR ENTRE C1 Y C2 = |  |  |  | 30 | CM |  |  |  |  | CUMPLE NORMAS: |  | NO
DM = DIMENSION MENOR ENTRE C1 Y C2 = |  |  |  | 30 | CM
VIGAS TIPO I: | [8 empty] | ACERO SUPERIOR
REFUERZO LONGITUDINAL | [8 empty] | SEGUN ACI:
DIMENSIONES DE VIGA | [8 empty] | MINIMO As = 14bd / fy= |  | 2.786667 | CM2 | < | 3.078761 | TRUE
[9 empty] | MAXIMO As = 0.025bd = |  | 20.9 | CM2 | > | 3.078761 | TRUE
|  |  |  | C1 = | 20 | CM |  |  | ACERO INFERIOR
|  |  |  | C2 = | 45 | CM |  |  | SEGUN ACI:
[9 empty] | MINIMO As = 14bd / fy= |  | 2.786667 | CM2 | < | 4.618141 | TRUE
|  |  |  | AREA Ag =C1xC2 = |  | 900 | CM2 |  | MAXIMO As = 0.025bd = |  | 20.9 | CM2 | > | 4.618141 | TRUE
[10 empty] | CUMPLE NORMAS: |  | SI
d = DV = | 41.8 | CM
b = C1 = | 20 | CM | [6 empty] | GANCHOS DE ESTRIBOS DEBEN ESTAR A 45º:
fy = LIMITE DE FLUENCIA DEL ACERO = |  |  |  | 4200 | Kg/cm2 |  |  |  |  | CUMPLE NORMAS: |  | SI
ACERO SUPERIOR
SE USAN | 2 | VARILLAS DE Ø |  | 14 | MM |  |  |  | EMPALMES POR TRASLAPES DEDEN ESTAR FUERA DE REGIONES DONDE SE ESPERA FLUENCIA
As = | 3.078761 | CM2 | [7 empty] | CUMPLE NORMAS: |  | SI
TOTAL As = | 3.078761 | CM2
ACERO INFERIOR
SE USAN | 3 | VARILLAS DE Ø |  | 14 | MM
As = | 4.618141 | CM2
TOTAL As = | 4.618141 | CM2
REFUERZO TRANSVERSAL: | [8 empty] | EN a:
[9 empty] | lo ≥ 2h = | 90 | CM
[9 empty] | lo = | 165 | CM
[8 empty] | h | 165 | ≥ | 90 |  | TRUE
[9 empty] | SEPARACION S ≤ DV/4 = |  |  | 10.45 | CM
|  |  | lo |  |  |  | lo |  | SEPARACION REAL = |  | 10 | CM
|  |  | a |  | b |  | a |  | 10 | ≤ | 10.45 | TRUE
EN b:
[9 empty] | SEPARACION S ≤ DV / 2 = |  |  | 20.9 | CM
[5 empty] | DV = | 41.8 | CM |  | SEPARACION REAL = |  | 20 | CM
[5 empty] | h = | 45 | CM |  | 20 | ≤ | 20.9 | TRUE
[10 empty] | CUMPLE NORMAS: |  | SI
VIGAS TIPO II: | [8 empty] | ACERO SUPERIOR
REFUERZO LONGITUDINAL | [8 empty] | SEGUN ACI:
DIMENSIONES DE VIGA | [8 empty] | MINIMO As = 14bd / fy= |  | 2.12 | CM2 | < | 3.078761 | TRUE
[9 empty] | MAXIMO As = 0.025bd = |  | 15.9 | CM2 | > | 3.078761 | TRUE
|  |  |  | C1 = | 20 | CM |  |  | ACERO INFERIOR
|  |  |  | C2 = | 35 | CM |  |  | SEGUN ACI:
[9 empty] | MINIMO As = 14bd / fy= |  | 2.12 | CM2 | < | 3.39292 | TRUE
|  |  |  | AREA Ag =C1xC2 = |  | 700 | CM2 |  | MAXIMO As = 0.025bd = |  | 15.9 | CM2 | > | 3.39292 | TRUE
[10 empty] | CUMPLE NORMAS: |  | SI
d = DV = | 31.8 | CM
b = C1 = | 20 | CM | [6 empty] | GANCHOS DE ESTRIBOS DEBEN ESTAR A 45º:
fy = LIMITE DE FLUENCIA DEL ACERO = |  |  |  | 4200 | Kg/cm2 |  |  |  |  | CUMPLE NORMAS: |  | SI
ACERO SUPERIOR
SE USAN | 2 | VARILLAS DE Ø |  | 14 | MM |  |  |  | EMPALMES POR TRASLAPES DEDEN ESTAR FUERA DE REGIONES DONDE SE ESPERA FLUENCIA
As = | 3.078761 | CM2 | [7 empty] | CUMPLE NORMAS: |  | SI
TOTAL As = | 3.078761 | CM2
ACERO INFERIOR
SE USAN | 3 | VARILLAS DE Ø |  | 12 | MM
As = | 3.39292 | CM2
TOTAL As = | 3.39292 | CM2
REFUERZO TRANSVERSAL: | [8 empty] | EN a:
[9 empty] | lo ≥ 2h = | 70 | CM
[9 empty] | lo = | 135 | CM
[8 empty] | h | 135 | ≥ | 70 |  | TRUE
[9 empty] | SEPARACION S ≤ DV/4 = |  |  | 7.95 | CM
|  |  | lo |  |  |  | lo |  | SEPARACION REAL = |  | 10 | CM
|  |  | a |  | b |  | a |  | 10 | ≤ | 7.95 | FALSE
EN b:
[5 empty] | DV = | 31.8 | CM |  | SEPARACION S ≤ DV / 2 = |  |  | 15.9 | CM
[5 empty] | h = | 35 | CM |  | SEPARACION REAL = |  | 20 | CM
[9 empty] | 20 | ≤ | 15.9 | FALSE
[10 empty] | CUMPLE NORMAS: |  | NO
De la comparacion realizada, se observa que no existe influencia negativa en la disposicion y cuantia de acero utilizado.

## Disenos
TABLA 2
DISENO COLUMNA TIPO 1
REFUERZO LONGITUDINAL
DIMENSIONES DE COLUMNA
C1
|  | C1 = | 30 | CM
| C2 | C2 = | 30 | CM
|  | AREA Ag =C1xC2 = |  | 900 | CM2
SE USAN | 8 | VARILLAS DE Ø |  | 12 | MM
As = | 9.047787 | CM2
TOTAL As = | 9.047787 | CM2
REFUERZO TRANSVERSAL:
| lo | a
LUZ
LIBRE
b
| lo | a
|  |  | DV = | 27 | CM
D = DIMENSION MAYOR ENTRE C1 Y C2 = |  |  |  | 30 | CM
DM = DIMENSION MENOR ENTRE C1 Y C2 = |  |  |  | 30 | CM
TABLA 3
DISENO COLUMNA TIPO 2
REFUERZO LONGITUDINAL
DIMENSIONES DE COLUMNA
C1
|  | C1 = | 30 | CM
| C2 | C2 = | 30 | CM
|  | AREA Ag =C1xC2 = |  | 900 | CM2
SE USAN | 4 | VARILLAS DE Ø |  | 14 | MM
As = | 6.157522 | CM2
SE USAN | 4 | VARILLAS DE Ø |  | 12 | MM
As = | 4.523893 | CM2
TOTAL As = | 10.68142 | CM2
REFUERZO TRANSVERSAL:
LUZ | lo | a
LIBRE
b
| lo | a
|  |  | DV = | 27 | CM
D = DIMENSION MAYOR ENTRE C1 Y C2 = |  |  |  | 30 | CM
DM = DIMENSION MENOR ENTRE C1 Y C2 = |  |  |  | 30 | CM
TABLA 4
DISENO VIGA TIPO 1
REFUERZO LONGITUDINAL
DIMENSIONES DE VIGA
|  |  |  | C1 = | 20 | CM
|  |  |  | C2 = | 45 | CM
|  |  |  | AREA Ag =C1xC2 = |  | 900 | CM2
d = DV = | 41.8 | CM
b = C1 = | 20 | CM
fy = LIMITE DE FLUENCIA DEL ACERO = |  |  |  | 4200 | Kg/cm2
ACERO SUPERIOR
SE USAN | 2 | VARILLAS DE Ø |  | 14 | MM
As = | 3.078761 | CM2
TOTAL As = | 3.078761 | CM2
ACERO INFERIOR
SE USAN | 3 | VARILLAS DE Ø |  | 14 | MM
As = | 4.618141 | CM2
TOTAL As = | 4.618141 | CM2
REFUERZO TRANSVERSAL:
h
|  |  | lo |  |  |  | lo
|  |  | a |  | b |  | a
[5 empty] | DV = | 41.8 | CM
[5 empty] | h = | 45 | CM
TABLA 5
DISENO VIGA TIPO 2
REFUERZO LONGITUDINAL
DIMENSIONES DE VIGA
|  |  |  | C1 = | 20 | CM
|  |  |  | C2 = | 35 | CM
|  |  |  | AREA Ag =C1xC2 = |  | 700 | CM2
d = DV = | 31.8 | CM
b = C1 = | 20 | CM
fy = LIMITE DE FLUENCIA DEL ACERO = |  |  |  | 4200 | Kg/cm2
ACERO SUPERIOR
SE USAN | 2 | VARILLAS DE Ø |  | 14 | MM
As = | 3.078761 | CM2
TOTAL As = | 3.078761 | CM2
ACERO INFERIOR
SE USAN | 3 | VARILLAS DE Ø |  | 12 | MM
As = | 3.39292 | CM2
TOTAL As = | 3.39292 | CM2
REFUERZO TRANSVERSAL:
h
|  |  | lo |  |  |  | lo
|  |  | a |  | b |  | a
[5 empty] | DV = | 31.8 | CM
[5 empty] | h = | 35 | CM